## Sheet1
Sample information | [12 empty] | XRF | [5 empty] | XAS | [5 empty] | XRD |  |  |  | FTIR |  |  |  |  | EDX |  |  |  |  | SEM |  |  |  |  | XTM
Sample code | Type | ประเภท | Owner | Description | คำอธิบาย | Note | Picture file 1 | Picture file 2 | Weight (g) | Country | City | Excavation site | XRF file | BL/Equipment | Measurement date | Absolute elemental composition | Trace element found (nonquantitative) | Note | XAS file | BL/Equipment | Measurement date | Edge | Results | Note | XRD file | BL/Equipment | Composition found | Note | FTIR file | BL/Equipment | Date | Results | Note | EDX file | Equipment | Date | Results | Note | SEM file | Equipment | Date | Results | Note | XTM file | Date | Results | Note
BKN_TK001 | ornament | เครื่องประดับ | หอจดหมายเหตพุทธทาส อินทปัญโญ/มูลนิธิสุธีรัตนา | diamond octahedral solitaire gold ring | แหวน ทอง เพชร รูปเหลี่ยมแปดด้าน เม็ดเดี่ยว |  | Pictures/Gold/BKN/BKN_TK 001.jpg |  | 2.73 | ไทย | ระนอง | บางกล้วย | XRF/Vanta_handheld/chemistry-BKN_TK001-2022-01-24.pdf | Vanta (Precious mode) | 2022-01-24 | {'Au':97.63, 'Ag':1.77, 'Cu':0.24, 'Fe':0.37}
BKN_TK001 | ornament | เครื่องประดับ | หอจดหมายเหตพุทธทาส อินทปัญโญ/มูลนิธิสุธีรัตนา | gold ring with a diamond | แหวน ทอง เพชร รูปเหลี่ยมแปดด้าน เม็ดเดี่ยว |  | Pictures/Gold/BKN/BKN_TK 001.jpg |  | 2.73 | ไทย | ระนอง | บางกล้วย | XRF/BL8/file Avg divide I0 type file .csv/BKN_TK001_10keV_20min_DD2.5cm_BS1x1mm_Heflow_13SDD 1931_8chavg.csv | 8 | 2022-01-19 | {'Au':98.99, 'Ag':0.82, 'Cu':0.18} | {'Mo':0, 'Os':0} | ปริมาณร้อยละของธาตุทอง เงิน คอปเปอร์
BKN_TK001 | ornament | เครื่องประดับ | หอจดหมายเหตพุทธทาส อินทปัญโญ/มูลนิธิสุธีรัตนา | gold ring with a diamond | แหวน ทอง เพชร รูปเหลี่ยมแปดด้าน เม็ดเดี่ยว |  | Pictures/Gold/BKN/BKN_TK 001.jpg |  | 2.73 | ไทย | ระนอง | บางกล้วย | XRF/BL1.1W-XRF-data/11.764keV/BNK TK001.mca | 1.1W | 2022-01-22 | {'Pt':0.000091}
BKN_TK001 | ornament | เครื่องประดับ | หอจดหมายเหตพุทธทาส อินทปัญโญ/มูลนิธิสุธีรัตนา | gold ring with a diamond | แหวน ทอง เพชร รูปเหลี่ยมแปดด้าน เม็ดเดี่ยว |  | Pictures/Gold/BKN/BKN_TK 001.jpg |  | 2.73 | ไทย | ระนอง | บางกล้วย | XRF/BL1.1W-XRF-data/15keV/No.24_BKN_TK001-300sec-15keV.mca | 1.1W | 2022-01-22 | {'Cu':1.48, 'Fe':3.14} |  | Concentration คำนวณด้วยวิธี Fundamental parameter โดยใช้โปรแกรม PyMCA
BKN_TP001 | ornament | เครื่องประดับ | หอจดหมายเหตพุทธทาส อินทปัญโญ/มูลนิธิสุธีรัตนา | gold ring, three stone setting with two octahedral diamonds, missing central gemstone | แหวน ทอง แบบอัญมณีเรียง 3 เม็ด เพชรรูปเหลี่ยมแปดด้าน 2 เม็ด ไม่พบอัญมณีเม็ดกลาง |  | Pictures/Gold/BKN/BKN_TP 001.jpg |  | 6.01 | ไทย | ระนอง | บางกล้วย | XRF/Vanta_handheld/chemistry-BKN_TP001-2022-01-24.pdf | Vanta (Precious mode) | 2022-01-24 | {'Au':82.08, 'Ag':17.92}
BKN_TP001 | ornament | เครื่องประดับ | หอจดหมายเหตพุทธทาส อินทปัญโญ/มูลนิธิสุธีรัตนา | gold ring, three stone setting with two octahedral diamonds, missing central gemstone | แหวน ทอง แบบอัญมณีเรียง 3 เม็ด เพชรรูปเหลี่ยมแปดด้าน 2 เม็ด ไม่พบอัญมณีเม็ดกลาง |  | Pictures/Gold/BKN/BKN_TP 001.jpg |  | 6.01 | ไทย | ระนอง | บางกล้วย | XRF/BL8/file Avg divide I0 type file .csv/BKN_TP001_10keV_20min_DD2.5cm_BS1x1mm_Heflow_13SDD 1908_8chavg.csv | 8 | 19/01/2022 | {'Au':96.74, 'Ag':3.15, 'Cu':0.11} | {'Mo':0, 'Ru':0, 'Os':0} | ปริมาณร้อยละของธาตุทอง เงิน คอปเปอร์
BKN_TP001 | ornament | เครื่องประดับ | หอจดหมายเหตพุทธทาส อินทปัญโญ/มูลนิธิสุธีรัตนา | gold ring, three stone setting with two octahedral diamonds, missing central gemstone | แหวน ทอง แบบอัญมณีเรียง 3 เม็ด เพชรรูปเหลี่ยมแปดด้าน 2 เม็ด ไม่พบอัญมณีเม็ดกลาง |  | Pictures/Gold/BKN/BKN_TP 001.jpg |  | 6.01 | ไทย | ระนอง | บางกล้วย | XRF/BL1.1W-XRF-data/11.764keV/BNK TP001.mca | 1.1W | 2022-01-22 | {'Pt':0.0000094}
BKN_TP001 | ornament | เครื่องประดับ | หอจดหมายเหตพุทธทาส อินทปัญโญ/มูลนิธิสุธีรัตนา | gold ring, three stone setting with two octahedral diamonds, missing central gemstone | แหวน ทอง แบบอัญมณีเรียง 3 เม็ด เพชรรูปเหลี่ยมแปดด้าน 2 เม็ด ไม่พบอัญมณีเม็ดกลาง |  | Pictures/Gold/BKN/BKN_TP 001.jpg |  | 6.01 | ไทย | ระนอง | บางกล้วย | XRF/BL1.1W-XRF-data/15keV/No.25_BKN_TP001-300sec-15keV.mca | 1.1W | 2022-01-22 | {'Fe':2.34}
BKN_TP002 | metal fragment | ชิ้นส่วนโลหะ | หอจดหมายเหตพุทธทาส อินทปัญโญ/มูลนิธิสุธีรัตนา | gold piece | ชิ้นโลหะ ทอง ขนาดเล็ก |  | Pictures/Gold/BKN/BKN_TP 002.jpg |  | 2.79 | ไทย | ระนอง | บางกล้วย | XRF/Vanta_handheld/chemistry-BKN_TP002-2022-01-24.pdf | Vanta (Precious mode) | 2022-01-24 | {'Au':63.46, 'Ag':36.21, 'Fe':0.33}
BKN_TP002 | metal fragment | ชิ้นส่วนโลหะ | หอจดหมายเหตพุทธทาส อินทปัญโญ/มูลนิธิสุธีรัตนา | gold piece | ชิ้นโลหะ ทอง ขนาดเล็ก |  | Pictures/Gold/BKN/BKN_TP 002.jpg |  | 2.79 | ไทย | ระนอง | บางกล้วย | XRF/BL8/file Avg divide I0 type file .csv/BKN_TP002_10keV_20min_DD2.5cm_BS1x1mm_Heflow_13SDD 1951_9chavg.csv | 8 | 19/01/2022 | {'Au':63.46, 'Ag':36.36, 'Cu':0.18} | {'Mo':0, 'Ru':0, 'Os':0} | ปริมาณร้อยละของธาตุทอง เงิน คอปเปอร์
BKN_TP002 | metal fragment | ชิ้นส่วนโลหะ | หอจดหมายเหตพุทธทาส อินทปัญโญ/มูลนิธิสุธีรัตนา | gold piece | ชิ้นโลหะ ทอง ขนาดเล็ก |  | Pictures/Gold/BKN/BKN_TP 002.jpg |  | 2.79 | ไทย | ระนอง | บางกล้วย | XRF/BL1.1W-XRF-data/11.764keV/BNK TP002.mca | 1.1W | 2022-01-22 | {'Pt':0.0000072}
BKN_TP002 | metal fragment | ชิ้นส่วนโลหะ | หอจดหมายเหตพุทธทาส อินทปัญโญ/มูลนิธิสุธีรัตนา | gold piece | ชิ้นโลหะ ทอง ขนาดเล็ก |  | Pictures/Gold/BKN/BKN_TP 002.jpg |  | 2.79 | ไทย | ระนอง | บางกล้วย | XRF/BL1.1W-XRF-data/15keV/No.23_BKN_TP002-300sec-15keV.mca | 1.1W | 2022-01-22 | {'Fe':2.92} |  | Concentration คำนวณด้วยวิธี Fundamental parameter โดยใช้โปรแกรม PyMCA
BKN029 | ornament | เครื่องประดับ | หอจดหมายเหตพุทธทาส อินทปัญโญ/มูลนิธิสุธีรัตนา | Gold barcelet | กำไลลวดทอง |  | Pictures/Gold/BKN/BKN029_Front.jpg |  | 37.35 | ไทย | ระนอง | บางกล้วย | XRF/Vanta_handheld/chemistry-BKN 029-2022-01-24.pdf | Vanta (Precious mode) | 2022-01-24 | {'Au':75.36, 'Ag':24.18, 'Cu':0.24, 'Fe':0.22} |  |  | XAS/Fe_kedge/BKN029-Fe.xmu |  |  |  | XAS/Fe_kedge/BKN029-Fe.png
BKN029 | ornament | เครื่องประดับ | หอจดหมายเหตพุทธทาส อินทปัญโญ/มูลนิธิสุธีรัตนา | Gold barcelet | กำไลลวดทอง |  | Pictures/Gold/BKN/BKN029_Front.jpg |  | 37.35 | ไทย | ระนอง | บางกล้วย | XRF/BL8/file Avg divide I0 type file .csv/BKN029_10keV_20min_DD1.5cm_BS1x1mm_Heflow_13SDD 1904_8chavg.csv | 8 | 24/02/2022 | {'Au':78.89, 'Ag':20.89, 'Cu':0.22} | {'Mo':0} | ปริมาณร้อยละของธาตุทอง เงิน คอปเปอร์
BKN029 | ornament | เครื่องประดับ | หอจดหมายเหตพุทธทาส อินทปัญโญ/มูลนิธิสุธีรัตนา | Gold barcelet | กำไลลวดทอง |  | Pictures/Gold/BKN/BKN029_Front.jpg |  | 37.35 | ไทย | ระนอง | บางกล้วย | XRF/BL1.1W-XRF-data/11.764keV/BNK29.mca | 1.1W | 2022-02-18 | {'Pt':0.000016}
BKN029 | ornament | เครื่องประดับ | หอจดหมายเหตพุทธทาส อินทปัญโญ/มูลนิธิสุธีรัตนา | Gold barcelet | กำไลลวดทอง |  | Pictures/Gold/BKN/BKN029_Front.jpg |  | 37.35 | ไทย | ระนอง | บางกล้วย | XRF/BL1.1W-XRF-data/15keV/No.30_BKN-029-300s-15keV.mca | 1.1W | 2022-03-11 | {'Cu':1.86, 'Fe':2.28} |  | Concentration คำนวณด้วยวิธี Fundamental parameter โดยใช้โปรแกรม PyMCA
BKN029-02 | ornament | เครื่องประดับ | หอจดหมายเหตพุทธทาส อินทปัญโญ/มูลนิธิสุธีรัตนา | Gold ring | แหวน ทอง |  | Pictures/Gold/BKN/BKN029-02.jpg |  | 7.38 | ไทย | ระนอง | บางกล้วย | XRF/Vanta_handheld/chemistry-BKN 029-02-2022-01-24.pdf | Vanta (Precious mode) | 2022-01-24 | {'Au':87.91, 'Ag':11.09, 'Cu':0.64, 'Fe':0.36}
BKN029-02 | ornament | เครื่องประดับ | หอจดหมายเหตพุทธทาส อินทปัญโญ/มูลนิธิสุธีรัตนา | Gold ring | แหวน ทอง |  | Pictures/Gold/BKN/BKN029-02.jpg |  | 7.38 | ไทย | ระนอง | บางกล้วย | XRF/BL8/file Avg divide I0 type file .csv/BKN029-02_10keV_20min_DD1.5cm_BS5mm_Heflow_13SDD 2213_9chavg.csv | 8 | 23/02/2022 | {'Au':85.78, 'Ag':13.15, 'Cu':1.07} | {'Mo':0, 'Ru':0, 'W':0, 'Os':0} | ปริมาณร้อยละของธาตุทอง เงิน คอปเปอร์
BKN029-02 | ornament | เครื่องประดับ | หอจดหมายเหตพุทธทาส อินทปัญโญ/มูลนิธิสุธีรัตนา | Gold ring | แหวน ทอง |  | Pictures/Gold/BKN/BKN029-02.jpg |  | 7.38 | ไทย | ระนอง | บางกล้วย | XRF/BL1.1W-XRF-data/11.764keV/BNK29-02.mca | 1.1W | 2022-02-18 | {'Pt':0.0000083}
BKN029-02 | ornament | เครื่องประดับ | หอจดหมายเหตพุทธทาส อินทปัญโญ/มูลนิธิสุธีรัตนา | Gold ring | แหวน ทอง |  | Pictures/Gold/BKN/BKN029-02.jpg |  | 7.38 | ไทย | ระนอง | บางกล้วย | XRF/BL1.1W-XRF-data/15keV/No.29_BKN0029-02-300s-15keV.mca | 1.1W | 2021-12-15 | {'Cu':4.39, 'Fe':6.66} |  | Concentration คำนวณด้วยวิธี Fundamental parameter โดยใช้โปรแกรม PyMCA
BKN029-03-1 | ornament | เครื่องประดับ | หอจดหมายเหตพุทธทาส อินทปัญโญ/มูลนิธิสุธีรัตนา | Gold bead | ลูกปัด ทอง |  | Pictures/Gold/BKN/BKN029-03.jpg |  | 8.4 | ไทย | ระนอง | บางกล้วย | XRF/Vanta_handheld/chemistry-BKN 029-03-1-2022-01-24.pdf | Vanta (Precious mode) | 2022-01-24 | {'Au':91.04, 'Ag':8.18, 'Cu':0.62, 'Fe':0.16}
BKN029-03-2 | ornament | เครื่องประดับ | หอจดหมายเหตพุทธทาส อินทปัญโญ/มูลนิธิสุธีรัตนา | Gold bead | ลูกปัด ทอง |  | Pictures/Gold/BKN/BKN029-03.jpg |  | 8.4 |  | ระนอง | บางกล้วย | XRF/Vanta_handheld/chemistry-BKN 029-03-2-2022-01-24.pdf | Vanta (Precious mode) | 2022-01-24 | {'Au':89.65, 'Ag':8.88, 'Cu':1.27, 'Fe':0.20} |  |  | XAS/Cu_kedge/BKN029-03.xmu | 1.1W |  | Cu K-edge | XAS/Cu_kedge/BKN029-03.png
BKN029-03-2 | ornament | เครื่องประดับ | หอจดหมายเหตพุทธทาส อินทปัญโญ/มูลนิธิสุธีรัตนา | Gold bead | ลูกปัดทอง |  | Pictures/Gold/BKN/BKN029-03.jpg |  | 8.4 |  | ระนอง | บางกล้วย | XRF/BL8/file Avg divide I0 type file .csv/BKN029-03-2_10keV_20min_DD1.5cm_BS5mm_Heflow_13SDD 2316_9chavg.csv | 8 | 23/02/2022 | {'Au':96.98, 'Ag':2.44, 'Cu':0.58} | {'Mo':0, 'Ru':0, 'Pd':0, 'W':0, 'Os':0} | ปริมาณร้อยละของธาตุทอง เงิน คอปเปอร์ | XAS/Fe_kedge/BKN029-03-Fe.xmu |  |  | Fe K-edge | XAS/Fe_kedge/BKN029-03.png
BKN029-03-2 | ornament | เครื่องประดับ | หอจดหมายเหตพุทธทาส อินทปัญโญ/มูลนิธิสุธีรัตนา | Gold bead | ลูกปัดทอง |  | Pictures/Gold/BKN/BKN029-03.jpg |  | 8.4 |  | ระนอง | บางกล้วย | XRF/BL1.1W-XRF-data/15keV/No.28_BKN029-03-2-300s-15keV.mca | 1.1W | 2022-03-11 | {'Cu':2.65, 'Fe':4.23} |  | Concentration คำนวณด้วยวิธี Fundamental parameter โดยใช้โปรแกรม PyMCA
BKN23_P1 | metal fragment | ชิ้นส่วนโลหะ | หอจดหมายเหตพุทธทาส อินทปัญโญ/มูลนิธิสุธีรัตนา | Gold piece, tiger | ชิ้นส่วนทอง หัวเสือ |  | Pictures/Gold/BKN/BKN23_Front.jpg | Pictures/Gold/BKN/BKN23_Back.jpg | 1.76 | ไทย | ระนอง | บางกล้วยนอก | XRF/Vanta_handheld/chemistry-BKN23_P1-2021-11-29.pdf | Vanta (Precious mode) | 29/11/2021 | {'Au':90.65, 'Ag':7.10, 'Fe':2.18}
BKN23_P1 | metal fragment | ชิ้นส่วนโลหะ | หอจดหมายเหตพุทธทาส อินทปัญโญ/มูลนิธิสุธีรัตนา | Gold piece, tiger | ชิ้นส่วนทอง หัวเสือ |  | Pictures/Gold/BKN/BKN23_Front.jpg | Pictures/Gold/BKN/BKN23_Back.jpg | 1.76 | ไทย | ระนอง | บางกล้วยนอก | XRF/BL8/file Avg divide I0 type file .csv/BKN23_P1_10keV_20min_DD2.5cm_BS5mm_HeFlowbellow_13SDD_1304_Avg9ch.csv | 8 | 30/11/2021 | {'Au':95.48, 'Ag':4.31, 'Cu':0.21} | {'Mo':0, 'Ru':0, 'Os':0} | ปริมาณร้อยละของธาตุทอง เงิน คอปเปอร์
BKN23_P1 | metal fragment | ชิ้นส่วนโลหะ | หอจดหมายเหตพุทธทาส อินทปัญโญ/มูลนิธิสุธีรัตนา | Gold piece, tiger | ชิ้นส่วนทอง หัวเสือ |  | Pictures/Gold/BKN/BKN23_Front.jpg | Pictures/Gold/BKN/BKN23_Back.jpg | 1.76 | ไทย | ระนอง | บางกล้วยนอก | XRF/BL1.1W-XRF-data/11.764keV/BKN23-P1.mca | 1.1W | 2021-11-29 | {'Pt':0.0000019}
BKN23_P1 | metal fragment | ชิ้นส่วนโลหะ | หอจดหมายเหตพุทธทาส อินทปัญโญ/มูลนิธิสุธีรัตนา | Gold piece, tiger | ชิ้นส่วนทอง หัวเสือ |  | Pictures/Gold/BKN/BKN23_Front.jpg | Pictures/Gold/BKN/BKN23_Back.jpg | 1.76 | ไทย | ระนอง | บางกล้วยนอก | XRF/BL1.1W-XRF-data/15keV/No.31_BKN23-P1-300s-15keV.mca | 1.1W | 2022-03-11 | {'Cu':1.40, 'Fe':9.88} |  | Concentration คำนวณด้วยวิธี Fundamental parameter โดยใช้โปรแกรม PyMCA
BKN23_P2 | metal fragment | ชิ้นส่วนโลหะ | หอจดหมายเหตพุทธทาส อินทปัญโญ/มูลนิธิสุธีรัตนา | Gold piece, tiger | ชิ้นส่วนทอง หัวเสือ |  | Pictures/Gold/BKN/BKN23_Front.jpg | Pictures/Gold/BKN/BKN23_Back.jpg | 1.76 | ไทย | ระนอง | บางกล้วยนอก | XRF/Vanta_handheld/chemistry-BKN23_P2-2021-11-29.pdf | Vanta (Precious mode) | 29/11/2021 | {'Au':84.62, 'Ag':13.69, 'Cu':0.21, 'Ti':0.51, 'Fe':0.96}
BKN23_P2 | metal fragment | ชิ้นส่วนโลหะ | หอจดหมายเหตพุทธทาส อินทปัญโญ/มูลนิธิสุธีรัตนา | Gold piece, tiger | ชิ้นส่วนทอง หัวเสือ |  | Pictures/Gold/BKN/BKN23_Front.jpg | Pictures/Gold/BKN/BKN23_Back.jpg | 1.76 | ไทย | ระนอง | บางกล้วยนอก | XRF/BL8/file Avg divide I0 type file .csv/BKN23_P2_10keV_20min_DD2.5cm_BS5mm_HeFlowbellow_13SDD_1529_Avg9ch.csv | 8 | 30/11/2021 | {'Au':93.97, 'Ag':5.83, 'Cu':0.20} | {'Mo':0, 'Ru':0, 'Os':0} | ปริมาณร้อยละของธาตุทอง เงิน คอปเปอร์
BKN23_P2 | metal fragment | ชิ้นส่วนโลหะ | หอจดหมายเหตพุทธทาส อินทปัญโญ/มูลนิธิสุธีรัตนา | Gold piece, tiger | ชิ้นส่วนทอง หัวเสือ |  | Pictures/Gold/BKN/BKN23_Front.jpg | Pictures/Gold/BKN/BKN23_Back.jpg | 1.76 | ไทย | ระนอง | บางกล้วยนอก | XRF/BL1.1W-XRF-data/11.764keV/BKN23-P2.mca | 1.1W | 2021-11-29 | {'Pt':0.0000006}
BKN309 | ornament | เครื่องประดับ | หอจดหมายเหตพุทธทาส อินทปัญโญ/มูลนิธิสุธีรัตนา | Granulated gold earring | ต่างหู ทอง เม็ดทอง |  | Pictures/Gold/BKN/BKN309.jpg |  |  | ไทย | ระนอง | บางกล้วยนอก | XRF/Vanta_handheld/chemistry-BKN309-2021-12-14.pdf | Vanta (Precious mode) | 2021-12-14 | {'Au':91.33, 'Ag':6.73, 'Fe':1.93}
BKN309 | ornament | เครื่องประดับ | หอจดหมายเหตพุทธทาส อินทปัญโญ/มูลนิธิสุธีรัตนา | Granulated gold earring | ต่างหู ทอง เม็ดทอง |  | Pictures/Gold/BKN/BKN309.jpg |  |  | ไทย | ระนอง | บางกล้วยนอก | XRF/BL8/file Avg divide I0 type file .csv/BKN309_10keV_20min_DD2.5cm_BS5mm_Heflow_13SDD 2236_8chavg.csv | 8 | 20/01/2022 | {'Au':96.30, 'Ag':3.60, 'Cu':0.10} | {'Mo':0, 'Ru':0, 'Os':0} | ปริมาณร้อยละของธาตุทอง เงิน คอปเปอร์
BKN309 | ornament | เครื่องประดับ | หอจดหมายเหตพุทธทาส อินทปัญโญ/มูลนิธิสุธีรัตนา | Granulated gold earring | ต่างหู ทอง เม็ดทอง |  | Pictures/Gold/BKN/BKN309.jpg |  |  | ไทย | ระนอง | บางกล้วยนอก | XRF/BL1.1W-XRF-data/11.764keV/BNK309.mca | 1.1W | 2021-12-15 | {'Pt':0.0000069}
BKN309 | ornament | เครื่องประดับ | หอจดหมายเหตพุทธทาส อินทปัญโญ/มูลนิธิสุธีรัตนา | Granulated gold earring | ต่างหู ทอง เม็ดทอง |  | Pictures/Gold/BKN/BKN309.jpg |  |  | ไทย | ระนอง | บางกล้วยนอก | XRF/BL1.1W-XRF-data/15keV/No.11_BKN309-300sec-15keV.mca | 1.1W | 2021-12-15 | {'Cu':1.03, 'Fe':11.06} |  | Concentration คำนวณด้วยวิธี Fundamental parameter โดยใช้โปรแกรม PyMCA
BKN410-01 |  |  | หอจดหมายเหตพุทธทาส อินทปัญโญ/มูลนิธิสุธีรัตนา | [9 empty] | XRF/BL8/file Avg divide I0 type file .csv/BKN410-01_01_after_10keV_20min_DD1.5cm_BS5mm_Heflow_13SDD 2250_7chavg.csv | 8 | 30/03/2022 | {'Au':85.88, 'Ag':13.47, 'Cu':0.65} | {'Mo':0, 'W':0, 'Os':0} | ปริมาณร้อยละของธาตุทอง เงิน คอปเปอร์
BKN411 | ornament | เครื่องประดับ | หอจดหมายเหตพุทธทาส อินทปัญโญ/มูลนิธิสุธีรัตนา | Gold earring | ต่างหูทอง |  | Pictures/Gold/BKN/BKN411.jpg |  |  | ไทย | ระนอง | บางกล้วย (หลังโรงเรียน) | XRF/Vanta_handheld/chemistry-BKN411-2021-12-14.pdf | Vanta (Precious mode) | 2021-12-14 | {'Au':69.61, 'Ag':29.03, 'Cu':0.38, 'Fe':0.99}
BKN411 | ornament | เครื่องประดับ | หอจดหมายเหตพุทธทาส อินทปัญโญ/มูลนิธิสุธีรัตนา | Gold earring | ต่างหูทอง |  | Pictures/Gold/BKN/BKN411.jpg |  |  | ไทย | ระนอง | บางกล้วย (หลังโรงเรียน) | XRF/BL8/file Avg divide I0 type file .csv/BKN411_10keV_20min_DD2.5cm_BS5mm_Heflow_13SDD 2258_8chavg.csv | 8 | 20/01/2022 | {'Au':91.97, 'Ag':7.70, 'Cu':0.33} | {'Mo':0, 'Ru':0, 'Os':0} | ปริมาณร้อยละของธาตุทอง เงิน คอปเปอร์
BKN411 | ornament | เครื่องประดับ | หอจดหมายเหตพุทธทาส อินทปัญโญ/มูลนิธิสุธีรัตนา | Gold earring | ต่างหูทอง |  | Pictures/Gold/BKN/BKN411.jpg |  |  | ไทย | ระนอง | บางกล้วย (หลังโรงเรียน) | XRF/BL1.1W-XRF-data/11.764keV/BKN411.mca | 1.1W | 2021-12-15 | {'Pt':0.0000036}
BKN411 | ornament | เครื่องประดับ | หอจดหมายเหตพุทธทาส อินทปัญโญ/มูลนิธิสุธีรัตนา | Gold earring | ต่างหูทอง |  | Pictures/Gold/BKN/BKN411.jpg |  |  | ไทย | ระนอง | บางกล้วย (หลังโรงเรียน) | XRF/BL1.1W-XRF-data/15keV/No.12_BKN411-300sec-15keV.mca | 1.1W | 2021-12-15 | {'Cu':1.99, 'Fe':3.34} |  | Concentration คำนวณด้วยวิธี Fundamental parameter โดยใช้โปรแกรม PyMCA
BKN411 | ornament | เครื่องประดับ | หอจดหมายเหตพุทธทาส อินทปัญโญ/มูลนิธิสุธีรัตนา | Gold earring | ต่างหูทอง |  | Pictures/Gold/BKN/BKN411.jpg |  |  | ไทย | ระนอง | บางกล้วย (หลังโรงเรียน) | XRF/BL1.1W-XRF-data/15keV/Repeat_BKN411-300s-15keV.mca | 1.1W | 2022-03-11 | {'Cu':2.10, 'Fe':3.29} |  | Concentration คำนวณด้วยวิธี Fundamental parameter โดยใช้โปรแกรม PyMCA
BKN68 | ornament | เครื่องประดับ | หอจดหมายเหตพุทธทาส อินทปัญโญ/มูลนิธิสุธีรัตนา | First or second century CE mahanavika gold seal bearing the Brahmi inscription, ring | แหวน ตราทองคำ มีอักษรพราหมี |  | Pictures/Gold/BKN/BKN68_Front.jpg | Pictures/Gold/BKN/BKN68_Back.jpg | 8.52 |  | ระนอง | บางกล้วยนอก | XRF/Vanta_handheld/chemistry-BKN68-2021-11-29.pdf | Vanta (Precious mode) | 29/11/2021 | {'Au':94.03, 'Ag':5.06, 'Cu':0.64, 'Fe':0.22}
BKN68 | ornament | เครื่องประดับ | หอจดหมายเหตพุทธทาส อินทปัญโญ/มูลนิธิสุธีรัตนา | First or second century CE mahanavika gold seal bearing the Brahmi inscription, ring | แหวน ตราทองคำ มีอักษรพราหมี |  | Pictures/Gold/BKN/BKN68_Front.jpg | Pictures/Gold/BKN/BKN68_Back.jpg | 8.52 |  |  |  | XRF/BL8/file Avg divide I0 type file .csv/BKN68_10keV_20min_DD2.5cm_BS5mm_HeFlowbellow_13SDD_1914_Avg9ch.csv | 8 | 30/11/2021 | {'Au':96.06, 'Ag':3.12, 'Cu':0.82} | {'Mo':0, 'Ru':0, 'W':0, 'Os':0} | ปริมาณร้อยละของธาตุทอง เงิน คอปเปอร์
BKN68 | ornament | เครื่องประดับ | หอจดหมายเหตพุทธทาส อินทปัญโญ/มูลนิธิสุธีรัตนา | First or second century CE mahanavika gold seal bearing the Brahmi inscription, ring | แหวน ตราทองคำ มีอักษรพราหมี |  | Pictures/Gold/BKN/BKN68_Front.jpg | Pictures/Gold/BKN/BKN68_Back.jpg | 8.52 |  |  |  | XRF/BL1.1W-XRF-data/11.764keV/BKN68.mca | 1.1W | 2021-11-29 | {'Pt':0.0000096}
BKN695 | ornament | เครื่องประดับ | หอจดหมายเหตพุทธทาส อินทปัญโญ/มูลนิธิสุธีรัตนา | Gold roman coin pendant | เหรียญทองโรมัน เจาะรู สำหรับคล้องสาย |  | Pictures/Gold/BKN/BKN695_Front.jpg | Pictures/Gold/BKN/BKN695_Back.jpg | 7.07 | ไทย | ระนอง | บางกล้วย (ริมหาด) | XRF/Vanta_handheld/chemistry-BKN695-2021-11-29.pdf | Vanta (Precious mode) | 29/11/2021 | {'Au':99.77, 'Fe':0.23}
BKN695 | ornament | เครื่องประดับ | หอจดหมายเหตพุทธทาส อินทปัญโญ/มูลนิธิสุธีรัตนา | Gold roman coin pendant | เหรียญทองโรมัน เจาะรู สำหรับคล้องสาย |  | Pictures/Gold/BKN/BKN695_Front.jpg | Pictures/Gold/BKN/BKN695_Back.jpg | 7.07 | ไทย | ระนอง | บางกล้วย (ริมหาด) | XRF/BL8/file Avg divide I0 type file .csv/BKN695_10keV_20min_DD2.5cm_Beamsize5mm_Heflow_13SDD_0147_Avg8ch.csv | 8 | 30/11/2021 | {'Au':99.86, 'Fe':0.14} | {'Mo':0, 'Ru':0, 'Os':0} | ปริมาณร้อยละของธาตุทอง เงิน คอปเปอร์
BKN695 | ornament | เครื่องประดับ | หอจดหมายเหตพุทธทาส อินทปัญโญ/มูลนิธิสุธีรัตนา | Gold roman coin pendant | เหรียญทองโรมัน เจาะรู สำหรับคล้องสาย |  | Pictures/Gold/BKN/BKN695_Front.jpg | Pictures/Gold/BKN/BKN695_Back.jpg | 7.07 | ไทย | ระนอง | บางกล้วย (ริมหาด) | XRF/BL1.1W-XRF-data/11.764keV/BKN695.mca | 1.1W | 2021-11-29 | {'Pt':0.0000129}
BKN695 | ornament | เครื่องประดับ | หอจดหมายเหตพุทธทาส อินทปัญโญ/มูลนิธิสุธีรัตนา | Gold roman coin pendant | เหรียญทองโรมัน เจาะรู สำหรับคล้องสาย |  | Pictures/Gold/BKN/BKN695_Front.jpg | Pictures/Gold/BKN/BKN695_Back.jpg | 7.07 | ไทย | ระนอง | บางกล้วย (ริมหาด) | XRF/BL1.1W-XRF-data/15keV/No.2_BKN695-300sec-15keV.mca | 1.1W | 2021-11-29 | {'Cu':0.06, 'Fe':0.10} |  | Concentration คำนวณด้วยวิธี Fundamental parameter โดยใช้โปรแกรม PyMCA
KLP089-01 | ornament | เครื่องประดับ | หอจดหมายเหตพุทธทาส อินทปัญโญ/มูลนิธิสุธีรัตนา | gold disc with ornamentation of a conch on one side | ทอง มีรูปหอยสังข์สลักอยู่ อีกด้านแบนเรียบ |  | Pictures/Gold/KLP/KLP089-01_Front.jpg | Pictures/Gold/KLP/KLP089-01_Back.jpg | 0.47 | ไทย | กระบี่ | ควนลูกปัด คลองท่อม | XRF/Vanta_handheld/chemistry-KLP089-01-2022-01-25.pdf | Vanta (Precious mode) | 2022-01-25 | {'Au':68.94, 'Ag':30.61, 'Cu':0.44} |  |  | XAS/Cu_kedge/KLP089-01.xmu | 1.1W |  | Cu K-edge | XAS/Cu_kedge/KLP089-01.png
KLP089-01 | ornament | เครื่องประดับ | หอจดหมายเหตพุทธทาส อินทปัญโญ/มูลนิธิสุธีรัตนา | gold disc with ornamentation of a conch on one side | ทอง มีรูปหอยสังข์สลักอยู่ อีกด้านแบนเรียบ |  | Pictures/Gold/KLP/KLP089-01_Front.jpg | Pictures/Gold/KLP/KLP089-01_Back.jpg | 0.47 | ไทย | กระบี่ | ควนลูกปัด คลองท่อม | XRF/BL1.1W-XRF-data/11.764keV/KLP089-01.mca | 1.1W | 2022-02-18 | {'Pt':0.0000082} |  |  | XAS/Fe_kedge/KLP089-01-Fe.xmu | 1.1W |  | Fe K-edge | XAS/Fe_kedge/KLP089-01-Fe.png
KLP089-01 | ornament | เครื่องประดับ | หอจดหมายเหตพุทธทาส อินทปัญโญ/มูลนิธิสุธีรัตนา | gold disc with ornamentation of a conch on one side | ทอง มีรูปหอยสังข์สลักอยู่ อีกด้านแบนเรียบ |  | Pictures/Gold/KLP/KLP089-01_Front.jpg | Pictures/Gold/KLP/KLP089-01_Back.jpg | 0.47 | ไทย | กระบี่ | ควนลูกปัด คลองท่อม | XRF/BL1.1W-XRF-data/15keV/KLP089-01-300s-15keV.mca | 1.1W | 2022-03-11 | {'Cu':1.11, 'Fe':1.80} |  | Concentration คำนวณด้วยวิธี Fundamental parameter โดยใช้โปรแกรม PyMCA
KLP089-02 | ornament | เครื่องประดับ | หอจดหมายเหตพุทธทาส อินทปัญโญ/มูลนิธิสุธีรัตนา | gold disc with ornamentation of a conch on one side | ทอง มีรูปหอยสังข์สลักอยู่ อีกด้านแบนเรียบ |  | Pictures/Gold/KLP/KLP089-02_Front.jpg | Pictures/Gold/KLP/KLP089-02_Back.jpg | 0.46 | ไทย | กระบี่ | ควนลูกปัด คลองท่อม | XRF/Vanta_handheld/chemistry-KLP089-02-2022-01-25.pdf | Vanta (Precious mode) | 2022-01-25 | {'Au':67.85, 'Ag':32.15}
KLP089-03 | ornament | เครื่องประดับ | หอจดหมายเหตพุทธทาส อินทปัญโญ/มูลนิธิสุธีรัตนา | gold disc with ornamentation of a conch on one side | ทอง มีรูปหอยสังข์สลักอยู่ อีกด้านแบนเรียบ |  | Pictures/Gold/KLP/KLP089-03_Front.jpg | Pictures/Gold/KLP/KLP089-03_Back.jpg | 0.54 | ไทย | กระบี่ | ควนลูกปัด คลองท่อม | XRF/Vanta_handheld/chemistry-KLP089-03-2022-01-25.pdf | Vanta (Precious mode) | 2022-01-25 | {'Au':74.80, 'Ag':25.20}
KLP089-04 | ornament | เครื่องประดับ | หอจดหมายเหตพุทธทาส อินทปัญโญ/มูลนิธิสุธีรัตนา | gold coin | เหรียญ ทอง มีลวดลายไม่แน่ชัด |  | Pictures/Gold/KLP/KLP089-04_Front.jpg | Pictures/Gold/KLP/KLP089-04_Back.jpg | 0.94 | ไทย | กระบี่ | ควนลูกปัด คลองท่อม | XRF/Vanta_handheld/chemistry-KLP089-04-2022-01-25.pdf | Vanta (Precious mode) | 2022-01-25 | {'Au':61.35, 'Ag':37.81, 'Cu':0.44, 'Fe':0.40}
KLP089-04 | ornament | เครื่องประดับ | หอจดหมายเหตพุทธทาส อินทปัญโญ/มูลนิธิสุธีรัตนา | gold coin | เหรียญ ทอง มีลวดลายไม่แน่ชัด |  | Pictures/Gold/KLP/KLP089-04_Front.jpg | Pictures/Gold/KLP/KLP089-04_Back.jpg | 0.94 | ไทย | กระบี่ | ควนลูกปัด คลองท่อม | XRF/BL1.1W-XRF-data/11.764keV/KLP089-04.mca | 1.1W | 2022-02-18 | {'Pt':0.0000082}
KLP089-04 | ornament | เครื่องประดับ | หอจดหมายเหตพุทธทาส อินทปัญโญ/มูลนิธิสุธีรัตนา | gold coin | เหรียญ ทอง มีลวดลายไม่แน่ชัด |  | Pictures/Gold/KLP/KLP089-04_Front.jpg | Pictures/Gold/KLP/KLP089-04_Back.jpg | 0.94 | ไทย | กระบี่ | ควนลูกปัด คลองท่อม | XRF/BL1.1W-XRF-data/15keV/KLP089-04-300s-15keV.mca | 1.1W | 2022-03-11 | {'Cu':2.40, 'Fe':4.08} |  | Concentration คำนวณด้วยวิธี Fundamental parameter โดยใช้โปรแกรม PyMCA
KLP142-01 | ornament | เครื่องประดับ | หอจดหมายเหตพุทธทาส อินทปัญโญ/มูลนิธิสุธีรัตนา | gold bead | ลูกปัด ทอง |  | Pictures/Gold/KLP/KLP142-01_Front.jpg | Pictures/Gold/KLP/KLP142-01_Back.jpg | 0.37 | ไทย | กระบี่ | ควนลูกปัด คลองท่อม | XRF/Vanta_handheld/chemistry-KLP142-01-2022-01-25.pdf | Vanta (Precious mode) | 2022-01-25 | {'Au':62.78, 'Ag':36.94, 'Cu':0.82}
KLP142-01 | ornament | เครื่องประดับ | หอจดหมายเหตพุทธทาส อินทปัญโญ/มูลนิธิสุธีรัตนา | gold bead | ลูกปัด ทอง |  | Pictures/Gold/KLP/KLP142-01_Front.jpg | Pictures/Gold/KLP/KLP142-01_Back.jpg | 0.37 | ไทย | กระบี่ | ควนลูกปัด คลองท่อม | XRF/BL1.1W-XRF-data/11.764keV/KLP142-01.mca | 1.1W | 2022-02-18 | {'Pt':0.0000153}
KLP142-01 | ornament | เครื่องประดับ | หอจดหมายเหตพุทธทาส อินทปัญโญ/มูลนิธิสุธีรัตนา | gold bead | ลูกปัด ทอง |  | Pictures/Gold/KLP/KLP142-01_Front.jpg | Pictures/Gold/KLP/KLP142-01_Back.jpg | 0.37 | ไทย | กระบี่ | ควนลูกปัด คลองท่อม | XRF/BL1.1W-XRF-data/15keV/KLP142-01-300s-15keV.mca | 1.1W | 2022-03-11 | {'Cu':1.19, 'Fe':2.06} |  | Concentration คำนวณด้วยวิธี Fundamental parameter โดยใช้โปรแกรม PyMCA
KLP142-03 | ornament | เครื่องประดับ | หอจดหมายเหตพุทธทาส อินทปัญโญ/มูลนิธิสุธีรัตนา | gold dodecahedron bead | ลูกปัด ทอง ตะกร้อ เหลี่ยมเพชร ทรงสิบสองหน้า |  | Pictures/Gold/KLP/KLP142-03_Front.jpg | Pictures/Gold/KLP/KLP142-03_Back.jpg | 0.63 | ไทย | กระบี่ | ควนลูกปัด คลองท่อม | XRF/Vanta_handheld/chemistry-KLP142-03-2022-01-25.pdf | Vanta (Precious mode) | 2022-01-25 | {'Au':88.36, 'Ag':9.95, 'Cu':1.33, 'Fe':0.35}
KLP160-04 | ornament | เครื่องประดับ | หอจดหมายเหตพุทธทาส อินทปัญโญ/มูลนิธิสุธีรัตนา | gold in Bodi leaf form | แผ่นทอง รูปใบโพธิ์ |  | Pictures/Gold/KLP/KLP160-04_Front.jpg | Pictures/Gold/KLP/KLP160-04_Back.jpg | 0.08 | ไทย | กระบี่ | ควนลูกปัด คลองท่อม | XRF/Vanta_handheld/chemistry-KLP160-04-2022-01-25.pdf | Vanta (Precious mode) | 2022-01-25 | {'Au':75.66, 'Ag':23.82, 'Cu':0.24, 'Fe':0.28}
KLP160-04 | ornament | เครื่องประดับ | หอจดหมายเหตพุทธทาส อินทปัญโญ/มูลนิธิสุธีรัตนา | gold in Bodi leaf form | แผ่นทอง รูปใบโพธิ์ |  | Pictures/Gold/KLP/KLP160-04_Front.jpg | Pictures/Gold/KLP/KLP160-04_Back.jpg | 0.08 | ไทย | กระบี่ | ควนลูกปัด คลองท่อม | XRF/BL1.1W-XRF-data/11.764keV/KLP160-04.mca | 1.1W | 2022-02-18 | {'Pt':0.0000027}
KLP160-04 | ornament | เครื่องประดับ | หอจดหมายเหตพุทธทาส อินทปัญโญ/มูลนิธิสุธีรัตนา | gold in Bodi leaf form | แผ่นทอง รูปใบโพธิ์ |  | Pictures/Gold/KLP/KLP160-04_Front.jpg | Pictures/Gold/KLP/KLP160-04_Back.jpg | 0.08 | ไทย | กระบี่ | ควนลูกปัด คลองท่อม | XRF/BL1.1W-XRF-data/15keV/KLP160-04-300s-15keV.mca | 1.1W | 2022-03-11 | {'Cu':0.91, 'Fe':1.93} |  | Concentration คำนวณด้วยวิธี Fundamental parameter โดยใช้โปรแกรม PyMCA
KLP160-05 | ornament | เครื่องประดับ | หอจดหมายเหตพุทธทาส อินทปัญโญ/มูลนิธิสุธีรัตนา |  |  |  | Pictures/Gold/KLP/KLP160-05_Front.jpg | Pictures/Gold/KLP/KLP160-05_Back.jpg | 0.53 | ไทย | กระบี่ | ควนลูกปัด คลองท่อม | XRF/Vanta_handheld/chemistry-KLP160-05-2022-01-25.pdf | Vanta (Precious mode) | 2022-01-25 | {'Au':86.12, 'Ag':13.22, 'Fe':0.66}
KLP160-09 | ornament | เครื่องประดับ | หอจดหมายเหตพุทธทาส อินทปัญโญ/มูลนิธิสุธีรัตนา |  |  |  | Pictures/Gold/KLP/KLP160-09_Front.jpg | Pictures/Gold/KLP/KLP160-09_Back.jpg | 1.61 | ไทย | กระบี่ | ควนลูกปัด คลองท่อม | XRF/Vanta_handheld/chemistry-KLP160-09-2022-01-25.pdf | Vanta (Precious mode) | 2022-01-25 | {'Au':66.72, 'Ag':32.91, 'Cu':0.37}
KLP160-13 | ornament | เครื่องประดับ | หอจดหมายเหตพุทธทาส อินทปัญโญ/มูลนิธิสุธีรัตนา |  |  |  | Pictures/Gold/KLP/KLP160-13_Front.jpg | Pictures/Gold/KLP/KLP160-13_Back.jpg | 0.75 | ไทย | กระบี่ | ควนลูกปัด คลองท่อม | XRF/Vanta_handheld/chemistry-KLP160-13-2022-01-25.pdf | Vanta (Precious mode) | 2022-01-25 | {'Au':74.84, 'Ag':23.46, 'Cu':1.03, 'Fe':0.68}
KLP160-14 | ornament | เครื่องประดับ | หอจดหมายเหตพุทธทาส อินทปัญโญ/มูลนิธิสุธีรัตนา |  |  |  | Pictures/Gold/KLP/KLP160-14_Front.jpg | Pictures/Gold/KLP/KLP160-14_Back.jpg | 0.35 | ไทย | กระบี่ | ควนลูกปัด คลองท่อม | XRF/Vanta_handheld/chemistry-KLP160-14-2022-01-25.pdf | Vanta (Precious mode) | 2022-01-25 | {'Au':77.51, 'Ag':22.18, 'Fe':0.32}
KLP160-14 |  |  | หอจดหมายเหตพุทธทาส อินทปัญโญ/มูลนิธิสุธีรัตนา |  |  |  | Pictures/Gold/KLP/KLP160-14_Front.jpg | Pictures/Gold/KLP/KLP160-14_Back.jpg | 0.35 | ไทย | กระบี่ | ควนลูกปัด คลองท่อม | XRF/BL8/file Avg divide I0 type file .csv/KLP160-14_01_after_10keV_20min_DD1.5cm_BS5mm_Heflow_13SDD 2208_5chavg.csv | 8 | 26/03/2022 | {'Au':74.65, 'Ag':24.85, 'Cu':0.50} | {'Mo':0, 'Ru':0, 'W':0, 'Os':0} | ปริมาณร้อยละของธาตุทอง เงิน คอปเปอร์
KLP160-15-01 |  |  | หอจดหมายเหตพุทธทาส อินทปัญโญ/มูลนิธิสุธีรัตนา |  |  |  | Pictures/Gold/KLP/KLP160-15-1_Front.jpg | Pictures/Gold/KLP/KLP160-15-1_Back.jpg | 0.09 | ไทย | กระบี่ | ควนลูกปัด คลองท่อม | XRF/Vanta_handheld/chemistry-KLP160-15-01-2022-01-25.pdf | Vanta (Precious mode) | 2022-01-25 | {'Au':80.57, 'Ag':19.31, 'Ir':0.12}
KLP160-15-02 |  |  | หอจดหมายเหตพุทธทาส อินทปัญโญ/มูลนิธิสุธีรัตนา |  |  |  | Pictures/Gold/KLP/KLP160-15-2_Front.jpg | Pictures/Gold/KLP/KLP160-15-2_Back.jpg | 0.76 | ไทย | กระบี่ | ควนลูกปัด คลองท่อม | XRF/Vanta_handheld/chemistry-KLP160-15-02-2022-01-25.pdf | Vanta (Precious mode) | 2022-01-25 | {'Au':74.85, 'Ag':23.89, 'Cu':1.01, 'Fe':0.25}
KLP183-1 | ornament | เครื่องประดับ | หอจดหมายเหตพุทธทาส อินทปัญโญ/มูลนิธิสุธีรัตนา | gold croissant moon | ทอง พระจันทร์ เสี้ยว |  | Pictures/Gold/KLP/KLP183-1.jpg |  |  | ไทย | กระบี่ | ควนลูกปัด คลองท่อม | XRF/Vanta_handheld/chemistry-KLP183-1-2021-12-14.pdf | Vanta (Precious mode) | 2021-12-14 | {'Au':82.51, 'Ag':16.83, 'Cu':0.66} |  |  | XAS/Cu_kedge/KLP183-1.xmu | 1.1W |  | Cu K-edge |  | XAS/Cu_kedge/KLP183-1.png
KLP183-1 | ornament | เครื่องประดับ | หอจดหมายเหตพุทธทาส อินทปัญโญ/มูลนิธิสุธีรัตนา | gold croissant moon | ทอง พระจันทร์ เสี้ยว |  | Pictures/Gold/KLP/KLP183-1.jpg |  |  | ไทย | กระบี่ | ควนลูกปัด คลองท่อม | XRF/BL8/file Avg divide I0 type file .csv/KLP183-1_10keV_20min_DD2.5cm_BS5mm_Heflow_13SDD 1710_8chavg.csv | 8 | 21/01/2022 | {'Au':95.51, 'Ag':3.98, 'Cu':0.51} | {'Mo':0, 'Ru':0, 'W':0, 'Os':0} | ปริมาณร้อยละของธาตุทอง เงิน คอปเปอร์ | XAS/Fe_kedge/KLP183-1-Fe.xmu | 1.1W |  | Fe K-edge |  | XAS/Fe_kedge/KLP183-1.png
KLP183-1 | ornament | เครื่องประดับ | หอจดหมายเหตพุทธทาส อินทปัญโญ/มูลนิธิสุธีรัตนา | gold croissant moon | ทอง พระจันทร์ เสี้ยว |  | Pictures/Gold/KLP/KLP183-1.jpg |  |  | ไทย | กระบี่ | ควนลูกปัด คลองท่อม | XRF/BL1.1W-XRF-data/11.764keV/KLP183-1.mca | 1.1W | 2021-12-15 | {'Pt':0.0000221}
KLP183-1 | ornament | เครื่องประดับ | หอจดหมายเหตพุทธทาส อินทปัญโญ/มูลนิธิสุธีรัตนา | gold croissant moon | ทอง พระจันทร์ เสี้ยว |  | Pictures/Gold/KLP/KLP183-1.jpg |  |  | ไทย | กระบี่ | ควนลูกปัด คลองท่อม | XRF/BL1.1W-XRF-data/15keV/No.15_KLP183-1-300sec-15keV.mca | 1.1W | 2021-12-15 | {'Cu':4.65, 'Fe':2.23} |  | Concentration คำนวณด้วยวิธี Fundamental parameter โดยใช้โปรแกรม PyMCA
KLP210-02 | metal fragment | ชิ้นส่วนโลหะ | หอจดหมายเหตพุทธทาส อินทปัญโญ/มูลนิธิสุธีรัตนา | gold piece | เศษ ทอง |  | Pictures/Gold/KLP/KLP210_Front.jpg | Pictures/Gold/KLP/KLP210_Back.jpg | 0.22 | ไทย | กระบี่ | ควนลูกปัด คลองท่อม | XRF/Vanta_handheld/chemistry-KLP210-02-2022-01-25.pdf | Vanta (Precious mode) | 2022-01-25 | {'Au':64.20, 'Ag':35.51, 'Cu':0.30}
KLP210-02 | metal fragment | ชิ้นส่วนโลหะ | หอจดหมายเหตพุทธทาส อินทปัญโญ/มูลนิธิสุธีรัตนา | gold piece | เศษ ทอง |  | Pictures/Gold/KLP/KLP210_Front.jpg | Pictures/Gold/KLP/KLP210_Back.jpg | 0.22 | ไทย | กระบี่ | ควนลูกปัด คลองท่อม | XRF/BL8/file Avg divide I0 type file .csv/KLP210-02_01_after_10keV_20min_DD1.5cm_BS5mm_Heflow_13SDD 2229_6chavg.csv | 8 | 26/03/2022 | {'Au':74.12, 'Ag':21.53, 'Cu':4.35} | {'Mo':0, 'Ru':0, 'Os':0} | ปริมาณร้อยละของธาตุทอง เงิน คอปเปอร์
KLP237-01 | ornament | เครื่องประดับ | หอจดหมายเหตพุทธทาส อินทปัญโญ/มูลนิธิสุธีรัตนา | gold bead | ตะกร้อ ทอง ลายเกลียว |  | Pictures/Gold/KLP/KLP237-01_Front.jpg | Pictures/Gold/KLP/KLP237-01_Back.jpg | 0.7 | ไทย | กระบี่ | ควนลูกปัด คลองท่อม | XRF/Vanta_handheld/chemistry-KLP237-01-2022-01-25.pdf | Vanta (Precious mode) | 2022-01-25 | {'Au':70.37, 'Ag':18.10, 'Cu':11.33, 'Fe':0.20}
KLP527-01 | ornament | เครื่องประดับ | หอจดหมายเหตพุทธทาส อินทปัญโญ/มูลนิธิสุธีรัตนา | gold earring | ต่างหู ขดลวด |  | Pictures/Gold/KLP/KLP527-01_Front.jpg | Pictures/Gold/KLP/KLP527-01_Back.jpg | 9.7 | ไทย | กระบี่ | ควนลูกปัด คลองท่อม | XRF/Vanta_handheld/chemistry-KLP527-01-2022-01-25.pdf | Vanta (Precious mode) | 2022-01-25 | {'Au':79.03, 'Ag':20.97}
KLP617 front | ornament | เครื่องประดับ | หอจดหมายเหตพุทธทาส อินทปัญโญ/มูลนิธิสุธีรัตนา | gold coin | เหรียญ ทอง วงกลม ดุนลาย 12 จุด คนคู่ |  | Pictures/Gold/KLP/KLP617_Front.jpg |  |  | ไทย | กระบี่ | คลองท่อม | XRF/Vanta_handheld/chemistry-KLP617 front-2021-12-14.pdf | Vanta (Precious mode) | 2021-12-14 | {'Au':38.51, 'Ag':59.43, 'Cu':1.45, 'Fe':0.54, 'Pb':0.07}
KLP617 front | ornament | เครื่องประดับ | หอจดหมายเหตพุทธทาส อินทปัญโญ/มูลนิธิสุธีรัตนา | gold coin | เหรียญ ทอง วงกลม ดุนลาย 12 จุด คนคู่ |  | Pictures/Gold/KLP/KLP617_Front.jpg |  |  | ไทย | กระบี่ | คลองท่อม | XRF/BL8/file Avg divide I0 type file .csv/KLP617_10keV_20min_DD2.5cm_BS5mm_HeFlowbellow_13SDD_ 1159_5chavg.csv | 8 | 19/01/2022 | {'Au':60.99, 'Ag':37.88, 'Cu':1.13} | {'Mo':0, 'Ru':0, 'Os':0} | ปริมาณร้อยละของธาตุทอง เงิน คอปเปอร์
KLP617 front | ornament | เครื่องประดับ | หอจดหมายเหตพุทธทาส อินทปัญโญ/มูลนิธิสุธีรัตนา | gold coin | เหรียญ ทอง วงกลม ดุนลาย 12 จุด คนคู่ |  | Pictures/Gold/KLP/KLP617_Front.jpg |  |  | ไทย | กระบี่ | คลองท่อม | XRF/BL1.1W-XRF-data/11.764keV/KLP617.mca | 1.1W | 2021-12-15 | {'Pt':0.0000096}
KLP617 front | ornament | เครื่องประดับ | หอจดหมายเหตพุทธทาส อินทปัญโญ/มูลนิธิสุธีรัตนา | gold coin | เหรียญ ทอง วงกลม ดุนลาย 12 จุด คนคู่ |  | Pictures/Gold/KLP/KLP617_Front.jpg |  |  | ไทย | กระบี่ | คลองท่อม | XRF/BL1.1W-XRF-data/15keV/No.14_KLP617-300sec-15keV.mca | 1.1W | 2021-12-15 | {'Cu':3.89, 'Fe':2.94} |  | Concentration คำนวณด้วยวิธี Fundamental parameter โดยใช้โปรแกรม PyMCA
KLP628 front_P1 | ornament | เครื่องประดับ | หอจดหมายเหตพุทธทาส อินทปัญโญ/มูลนิธิสุธีรัตนา | gold coin imitation pendant | ทอง จี้ เหรียญ โรมัน | ทำเลียนแบบเหรียญโรมัน | Pictures/Gold/KLP/KLP628_Front.jpg |  |  | ไทย | กระบี่ | คลองท่อม | XRF/Vanta_handheld/chemistry-KLP628front_P1-2021-12-14.pdf | Vanta (Precious mode) | 2021-12-14 | {'Au':50.70, 'Ag':48.73, 'Cu':0.57}
KLP628 front_P1 | ornament | เครื่องประดับ | หอจดหมายเหตพุทธทาส อินทปัญโญ/มูลนิธิสุธีรัตนา | gold coin imitation pendant | ทอง จี้ เหรียญ โรมัน | ทำเลียนแบบเหรียญโรมัน | Pictures/Gold/KLP/KLP628_Front.jpg |  |  | ไทย | กระบี่ | คลองท่อม | XRF/BL8/file Avg divide I0 type file .csv/KLP628_P1_10keV_20min_DD2.5cm_BS5mm_HeFlowbellow_13SDD_1628_9chavg.csv | 8 | 20/01/2022 | {'Au':62.15, 'Ag':37.05, 'Cu':0.80} | {'Mo':0, 'Ru':0, 'W':0, 'Os':0} | ปริมาณร้อยละของธาตุทอง เงิน คอปเปอร์
KLP628 front_P1 | ornament | เครื่องประดับ | หอจดหมายเหตพุทธทาส อินทปัญโญ/มูลนิธิสุธีรัตนา | gold coin imitation pendant | ทอง จี้ เหรียญ โรมัน | ทำเลียนแบบเหรียญโรมัน | Pictures/Gold/KLP/KLP628_Front.jpg |  |  | ไทย | กระบี่ | คลองท่อม | XRF/BL1.1W-XRF-data/15keV/No.13_KLP628-P1-300sec-15keV.mca | 1.1W | 2021-12-15 | {'Cu':4.25, 'Fe':1.45} |  | Concentration คำนวณด้วยวิธี Fundamental parameter โดยใช้โปรแกรม PyMCA
KLP628 front_P2 | ornament | เครื่องประดับ | หอจดหมายเหตพุทธทาส อินทปัญโญ/มูลนิธิสุธีรัตนา | gold coin imitation pendant | ทอง จี้ เหรียญ โรมัน | ทำเลียนแบบเหรียญโรมัน | Pictures/Gold/KLP/KLP628_Front.jpg |  |  | ไทย | กระบี่ | คลองท่อม | XRF/Vanta_handheld/chemistry-KLP628front_P2-2021-12-14.pdf | Vanta (Precious mode) | 2021-12-14 | {'Au':49.18, 'Ag':49.6, 'Cu':0.70, 'Fe':0.51}
KLP628 front_P2 | ornament | เครื่องประดับ | หอจดหมายเหตพุทธทาส อินทปัญโญ/มูลนิธิสุธีรัตนา | gold coin imitation pendant | ทอง จี้ เหรียญ โรมัน | ทำเลียนแบบเหรียญโรมัน | Pictures/Gold/KLP/KLP628_Front.jpg |  |  | ไทย | กระบี่ | คลองท่อม | XRF/BL8/file Avg divide I0 type file .csv/KLP628_P2_10keV_20min_DD2.5cm_BS5mm_HeFlowbellow_13SDD_1655_9chavg.csv | 8 | 19/01/2022 | {'Au':74.10, 'Ag':25.47, 'Cu':0.43} | {'Mo':0, 'W':0, 'Os':0} | ปริมาณร้อยละของธาตุทอง เงิน คอปเปอร์
KLP628 front_P2 | ornament | เครื่องประดับ | หอจดหมายเหตพุทธทาส อินทปัญโญ/มูลนิธิสุธีรัตนา | gold coin imitation pendant | ทอง จี้ เหรียญ โรมัน | ทำเลียนแบบเหรียญโรมัน | Pictures/Gold/KLP/KLP628_Front.jpg |  |  | ไทย | กระบี่ | คลองท่อม | XRF/BL1.1W-XRF-data/15keV/No.13_KLP628-P2-300sec-15keV.mca | 1.1W | 2021-12-15 | {'Cu':3.10, 'Fe':2.05} |  | Concentration คำนวณด้วยวิธี Fundamental parameter โดยใช้โปรแกรม PyMCA
KLP638-01 | metal fragment | ชิ้นส่วนโลหะ | หอจดหมายเหตพุทธทาส อินทปัญโญ/มูลนิธิสุธีรัตนา | gold piece | ทอง แท่ง เส้น |  | Pictures/Gold/KLP/KLP638.jpg |  |  | ไทย | กระบี่ | คลองท่อม | XRF/Vanta_handheld/chemistry-KLP638-01-2021-12-14.pdf | Vanta (Precious mode) | 2021-12-14 | {'Au':91.73, 'Ag':8.09, 'Fe':0.18} |  |  | XAS/Fe_kedge/KLP638-Fe.xmu | 1.1W |  | Fe K-edge | XAS/Fe_kedge/KLP638.png
KLP638-01 | metal fragment | ชิ้นส่วนโลหะ | หอจดหมายเหตพุทธทาส อินทปัญโญ/มูลนิธิสุธีรัตนา | gold piece | ทอง แท่ง เส้น |  | Pictures/Gold/KLP/KLP638.jpg |  |  | ไทย | กระบี่ | คลองท่อม | XRF/BL8/file Avg divide I0 type file .csv/KLP638-01_10keV_20min_DD2.5cm_BS5mm_HeFlowbellow_13SDD_ 1220_5chavg.csv | 8 | 19/01/2022 | {'Au':94.60, 'Ag':5.37, 'Cu':0.03} | {'Mo':0, 'Ru':0} | ปริมาณร้อยละของธาตุทอง เงิน คอปเปอร์
KLP638-01 | metal fragment | ชิ้นส่วนโลหะ | หอจดหมายเหตพุทธทาส อินทปัญโญ/มูลนิธิสุธีรัตนา | gold piece | ทอง แท่ง เส้น |  | Pictures/Gold/KLP/KLP638.jpg |  |  | ไทย | กระบี่ | คลองท่อม | XRF/BL1.1W-XRF-data/11.764keV/KLP638.mca | 1.1W | 2021-12-15 | {'Pt':0.0000097}
KLP638-01 | metal fragment | ชิ้นส่วนโลหะ | หอจดหมายเหตพุทธทาส อินทปัญโญ/มูลนิธิสุธีรัตนา | gold piece | ทอง แท่ง เส้น |  | Pictures/Gold/KLP/KLP638.jpg |  |  | ไทย | กระบี่ | คลองท่อม | XRF/BL1.1W-XRF-data/15keV/No.16_KLP638-300sec-15keV.mca | 1.1W | 2021-12-15 | {'Cu':0.29, 'Fe':2.45} |  | Concentration คำนวณด้วยวิธี Fundamental parameter โดยใช้โปรแกรม PyMCA
KLP638-01 | metal fragment | ชิ้นส่วนโลหะ | หอจดหมายเหตพุทธทาส อินทปัญโญ/มูลนิธิสุธีรัตนา | gold piece | ทอง แท่ง เส้น |  | Pictures/Gold/KLP/KLP638.jpg |  |  | ไทย | กระบี่ | คลองท่อม | XRF/BL1.1W-XRF-data/15keV/KLP638-300s-15keV.mca | 1.1W | 2022-03-11 | {'Cu':0.24, 'Fe':2.57} |  | Concentration คำนวณด้วยวิธี Fundamental parameter โดยใช้โปรแกรม PyMCA
KLP666-01 | metal fragment | ชิ้นส่วนโลหะ | หอจดหมายเหตพุทธทาส อินทปัญโญ/มูลนิธิสุธีรัตนา | gold piece | ทอง เศษ |  | Pictures/Gold/KLP/KLP666-01_Front.jpg | Pictures/Gold/KLP/KLP666-01_Back.jpg | 0.57 | ไทย | กระบี่ | ควนลูกปัด คลองท่อม | XRF/Vanta_handheld/chemistry-KLP666-01-2022-01-25.pdf | Vanta (Precious mode) | 2022-01-25 | {'Au':71.51, 'Ag':28.49}
KLP666-02 | metal fragment | ชิ้นส่วนโลหะ | หอจดหมายเหตพุทธทาส อินทปัญโญ/มูลนิธิสุธีรัตนา | gold piece | ทอง เศษ |  | Pictures/Gold/KLP/KLP666-02_Front.jpg | Pictures/Gold/KLP/KLP666-02_Back.jpg | 1.24 | ไทย | กระบี่ | ควนลูกปัด คลองท่อม | XRF/Vanta_handheld/chemistry-KLP666-02-2022-01-25.pdf | Vanta (Precious mode) | 2022-01-25 | {'Au':57.96, 'Ag':40.96, 'Cu':0.86, 'Fe':0.22}
KLP666-03 | metal fragment | ชิ้นส่วนโลหะ | หอจดหมายเหตพุทธทาส อินทปัญโญ/มูลนิธิสุธีรัตนา | gold piece | ทอง เศษ |  | Pictures/Gold/KLP/KLP666-03_Front.jpg | Pictures/Gold/KLP/KLP666-03_Back.jpg | 0.69 | ไทย | กระบี่ | ควนลูกปัด คลองท่อม | XRF/Vanta_handheld/chemistry-KLP666-03-2022-01-25.pdf | Vanta (Precious mode) | 2022-01-25 | {'Au':85.36, 'Ag':14.29, 'Fe':0.35}
KLP666-04 | metal fragment | ชิ้นส่วนโลหะ | หอจดหมายเหตพุทธทาส อินทปัญโญ/มูลนิธิสุธีรัตนา | gold piece | ทอง เศษ |  | Pictures/Gold/KLP/KLP666-04_Front.jpg | Pictures/Gold/KLP/KLP666-04_Back.jpg | 0.04 | ไทย | กระบี่ | ควนลูกปัด คลองท่อม | XRF/Vanta_handheld/chemistry-KLP666-04-2022-01-25.pdf | Vanta (Precious mode) | 2022-01-25 | {'Au':73.50, 'Ag':26.17, 'Cu':0.33}
KLP666-07 | metal fragment | ชิ้นส่วนโลหะ | หอจดหมายเหตพุทธทาส อินทปัญโญ/มูลนิธิสุธีรัตนา | gold piece | ทอง เศษ |  | Pictures/Gold/KLP/KLP666-07_Front.jpg | Pictures/Gold/KLP/KLP666-07_Back.jpg | 0.08 | ไทย | กระบี่ | ควนลูกปัด คลองท่อม | XRF/Vanta_handheld/chemistry-KLP666-07-2022-01-25.pdf | Vanta (Precious mode) | 2022-01-25 | {'Au':68.61, 'Ag':30.43, 'Cu':0.40, 'Fe':0.56}
KSK006-01-A | metal fragment | ชิ้นส่วนโลหะ | หอจดหมายเหตพุทธทาส อินทปัญโญ/มูลนิธิสุธีรัตนา | gold piece | ทอง เศษ |  | Pictures/Gold/KSK/KSK006-01-A.jpg |  | 0.1 | ไทย | ชุมพร | เขาสามแก้ว | XRF/Vanta_handheld/chemistry-KSK006-01-A-2021-11-29.pdf | Vanta (Precious mode) | 29/11/2021 | {'Au':90.01, 'Ag':8.12, 'Cu':1.66, 'Fe':0.21} |  |  | XAS/Cu_kedge/KSK006-01-A.xmu | 1.1W |  | Cu K-edge | XAS/Cu_kedge/KSK006-01-A.png
KSK006-01-A | metal fragment | ชิ้นส่วนโลหะ | หอจดหมายเหตพุทธทาส อินทปัญโญ/มูลนิธิสุธีรัตนา | gold piece | ทอง เศษ |  | Pictures/Gold/KSK/KSK006-01-A.jpg |  | 0.1 | ไทย | ชุมพร | เขาสามแก้ว | XRF/BL8/file Avg divide I0 type file .csv/KSK006-01-A_10keV_20min_DD1.5cm_BS5mm_Heflow_13SDD 1341_6chavg.csv | 8 | 27/03/2022 | {'Au':93.51, 'Ag':4.17, 'Cu':2.32} | {'Mo':0, 'Ru':0, 'Pd':0, 'W':0, 'Os':0} | ปริมาณร้อยละของธาตุทอง เงิน คอปเปอร์ | XAS/Fe_kedge/KSK006-01-A-Fe.xmu | 1.1W |  | Fe K-edge | XAS/Fe_kedge/KSK006-01-A.png
KSK006-01-A | metal fragment | ชิ้นส่วนโลหะ | หอจดหมายเหตพุทธทาส อินทปัญโญ/มูลนิธิสุธีรัตนา | gold piece | ทอง เศษ |  | Pictures/Gold/KSK/KSK006-01-A.jpg |  | 0.1 | ไทย | ชุมพร | เขาสามแก้ว | XRF/BL1.1W-XRF-data/11.764keV/KSK006-01-A.mca | 1.1W | 2021-11-29 | {'Pt':0.0000113}
KSK006-01-A | metal fragment | ชิ้นส่วนโลหะ | หอจดหมายเหตพุทธทาส อินทปัญโญ/มูลนิธิสุธีรัตนา | gold piece | ทอง เศษ |  | Pictures/Gold/KSK/KSK006-01-A.jpg |  | 0.1 | ไทย | ชุมพร | เขาสามแก้ว | XRF/BL1.1W-XRF-data/15keV/No.16_KSK006-01-A-300s-15keV.mca | 1.1W | 2022-03-11 | {'Cu':5.94, 'Fe':2.21} |  | Concentration คำนวณด้วยวิธี Fundamental parameter โดยใช้โปรแกรม PyMCA
KSK038-02 | ornament | เครื่องประดับ | หอจดหมายเหตพุทธทาส อินทปัญโญ/มูลนิธิสุธีรัตนา | gold triratna | ทอง ตรีรัตนะ |  | Pictures/Gold/KSK/KSK0038-02.jpg |  | 1.11 | ไทย | ชุมพร | เขาสามแก้ว | XRF/Vanta_handheld/chemistry-KSK038-02-2022-01-24.pdf | Vanta (Precious mode) | 2022-01-24 | {'Au':82.37, 'Ag':15.89, 'Cu':0.50, 'Fe':0.24}
KSK038-02 | ornament | เครื่องประดับ | หอจดหมายเหตพุทธทาส อินทปัญโญ/มูลนิธิสุธีรัตนา | gold triratna | ทอง ตรีรัตนะ |  | Pictures/Gold/KSK/KSK0038-02.jpg |  | 1.11 | ไทย | ชุมพร | เขาสามแก้ว | XRF/BL8/file Avg divide I0 type file .csv/KSK038-02_10keV_20min_DD1.5cm_BS1x1mm_Heflow_13SDD 1425_7chavg.csv | 8 | 24/02/2022 | {'Au':91.91, 'Ag':4.17, 'Cu':0.58} | {'Mo':0, 'Ru':0, 'Os':0} | ปริมาณร้อยละของธาตุทอง เงิน คอปเปอร์
KSK038-02 | ornament | เครื่องประดับ | หอจดหมายเหตพุทธทาส อินทปัญโญ/มูลนิธิสุธีรัตนา | gold triratna | ทอง ตรีรัตนะ |  | Pictures/Gold/KSK/KSK0038-02.jpg |  | 1.11 | ไทย | ชุมพร | เขาสามแก้ว | XRF/BL1.1W-XRF-data/15keV/No.13_KSK38-02-300s-15keV.mca | 1.1W | 2022-03-11 | {'Cu':3.76, 'Fe':2.52} |  | Concentration คำนวณด้วยวิธี Fundamental parameter โดยใช้โปรแกรม PyMCA
KSK051-01 | metal fragment | ชิ้นส่วนโลหะ | หอจดหมายเหตพุทธทาส อินทปัญโญ/มูลนิธิสุธีรัตนา | gold piece round button | ทอง เศษ กลม กระดุม |  | Pictures/Gold/KSK/KSK051-01_Front.jpg | Pictures/Gold/KSK/KSK051-01_Back.jpg | 0.79 | ไทย | ชุมพร | เขาสามแก้ว | XRF/Vanta_handheld/chemistry-KSK051-01-2022-01-24.pdf | Vanta (Precious mode) | 2022-01-24 | {'Au':91.35, 'Ag':6.21, 'Cu':1.23, 'Cr':0.36, 'Fe':0.85}
KSK051-02 | metal fragment | ชิ้นส่วนโลหะ | หอจดหมายเหตพุทธทาส อินทปัญโญ/มูลนิธิสุธีรัตนา | gold piece cylindrical | ทอง เศษ ทรงกระบอก |  | Pictures/Gold/KSK/KSK051-02_Front.jpg |  | 0.06 | ไทย | ชุมพร | เขาสามแก้ว | XRF/Vanta_handheld/chemistry-KSK051-02-2022-01-24.pdf | Vanta (Precious mode) | 2022-01-24 | {'Au':90.48, 'Ag':7.24, 'Cu':1.93, 'Fe':0.35}
KSK051-06 | metal fragment | ชิ้นส่วนโลหะ | หอจดหมายเหตพุทธทาส อินทปัญโญ/มูลนิธิสุธีรัตนา | gold piece thin round | ทอง เศษ แผ่น กลม |  | Pictures/Gold/KSK/KSK051-06_Front.jpg. | Pictures/Gold/KSK/KSK051-06_Back.jpg | 0.08 | ไทย | ชุมพร | เขาสามแก้ว | XRF/Vanta_handheld/chemistry-KSK051-06-2022-01-24.pdf | Vanta (Precious mode) | 2022-01-24 | {'Au':90.20, 'Ag':9.63, 'Fe':0.17}
KSK051-07 | metal fragment | ชิ้นส่วนโลหะ | หอจดหมายเหตพุทธทาส อินทปัญโญ/มูลนิธิสุธีรัตนา | gold piece | ทอง เศษ |  | Pictures/Gold/KSK/KSK051-07_Front.jpg | Pictures/Gold/KSK/KSK051-07_Back.jpg | 1.18 | ไทย | ชุมพร | เขาสามแก้ว | XRF/Vanta_handheld/chemistry-KSK051-07-2022-01-24.pdf | Vanta (Precious mode) | 2022-01-24 | {'Au':88.30, 'Ag':10.65, 'Cu':1.06}
KSK051-11 | metal fragment | ชิ้นส่วนโลหะ | หอจดหมายเหตพุทธทาส อินทปัญโญ/มูลนิธิสุธีรัตนา | gold piece | ทอง เศษ |  | Pictures/Gold/KSK/KSK0051-11_Back.jpg |  | 1.37 | ไทย | ชุมพร | เขาสามแก้ว | XRF/Vanta_handheld/chemistry-KSK051-11-2022-01-24.pdf | Vanta (Precious mode) | 2022-01-24 | {'Au':98.19, 'Ag':1.63, 'Cu':0.18}
KSK051-11 | metal fragment | ชิ้นส่วนโลหะ | หอจดหมายเหตพุทธทาส อินทปัญโญ/มูลนิธิสุธีรัตนา | gold piece | ทอง เศษ |  | Pictures/Gold/KSK/KSK0051-11_Back.jpg |  | 1.37 | ไทย | ชุมพร | เขาสามแก้ว | XRF/BL8/file Avg divide I0 type file .csv/KSK051-11_10keV_20min_DD1.5cm_BS5mm_Heflow_13SDD 1933_7chavg.csv | 8 | 23/02/2022 | {'Au':99.98, 'Cu':0.02} | {'Mo':0, 'Ru':0, 'Os':0} | ปริมาณร้อยละของธาตุทอง เงิน คอปเปอร์
KSK051-11 | metal fragment | ชิ้นส่วนโลหะ | หอจดหมายเหตพุทธทาส อินทปัญโญ/มูลนิธิสุธีรัตนา | gold piece | ทอง เศษ |  | Pictures/Gold/KSK/KSK0051-11_Back.jpg |  | 1.37 | ไทย | ชุมพร | เขาสามแก้ว | XRF/BL1.1W-XRF-data/11.764keV/KSK051-11.mca | 1.1W | 2022-02-18 | {'Pt':0.0000185}
KSK051-11 | metal fragment | ชิ้นส่วนโลหะ | หอจดหมายเหตพุทธทาส อินทปัญโญ/มูลนิธิสุธีรัตนา | gold piece | ทอง เศษ |  | Pictures/Gold/KSK/KSK0051-11_Back.jpg |  | 1.37 | ไทย | ชุมพร | เขาสามแก้ว | XRF/BL1.1W-XRF-data/15keV/No.14_KSK51-11-300s-15keV.mca | 1.1W | 2022-03-11 | {'Cu':0.21, 'Fe':4.30} |  | Concentration คำนวณด้วยวิธี Fundamental parameter โดยใช้โปรแกรม PyMCA
KSK056-06 | ornament | เครื่องประดับ | หอจดหมายเหตพุทธทาส อินทปัญโญ/มูลนิธิสุธีรัตนา | gold cubic bead | ลูกปัด ทรงเหลี่ยม โปร่ง |  | Pictures/Gold/KSK/KSK0056-06_Front.jpg |  | 0.63 | ไทย | ชุมพร | เขาสามแก้ว | XRF/Vanta_handheld/chemistry-KSK056-06-2022-01-05.pdf | Vanta (Precious mode) | 2022-01-05 | {'Au':90.57, 'Ag':7.93, 'Cu':1.02, 'Fe':0.48}
KSK056-06 | ornament | เครื่องประดับ | หอจดหมายเหตพุทธทาส อินทปัญโญ/มูลนิธิสุธีรัตนา | gold cubic bead | ลูกปัด ทรงเหลี่ยม โปร่ง |  | Pictures/Gold/KSK/KSK0056-06_Front.jpg |  | 0.63 | ไทย | ชุมพร | เขาสามแก้ว | XRF/BL8/file Avg divide I0 type file .csv/KSK056-06_10keV_20min_DD2.5cm_BS1x1mm_Heflow_13SDD 1254_8chavg.csv | 8 | 23/02/2022 | {'Au':95.28, 'Ag':3.34, 'Cu':1.37} | {'Mo':0, 'Ru':0, 'Os':0} | ปริมาณร้อยละของธาตุทอง เงิน คอปเปอร์
KSK056-06 | ornament | เครื่องประดับ | หอจดหมายเหตพุทธทาส อินทปัญโญ/มูลนิธิสุธีรัตนา | gold cubic bead | ลูกปัด ทรงเหลี่ยม โปร่ง |  | Pictures/Gold/KSK/KSK0056-06_Front.jpg |  | 0.63 | ไทย | ชุมพร | เขาสามแก้ว | XRF/BL1.1W-XRF-data/15keV/No.5_KSK056-06-600sec-15keV.mca | 1.1W | 2022-03-11 | {'Cu':0.95, 'Fe':0.15} |  | Concentration คำนวณด้วยวิธี Fundamental parameter โดยใช้โปรแกรม PyMCA
KSK056-07 | ornament | เครื่องประดับ | หอจดหมายเหตพุทธทาส อินทปัญโญ/มูลนิธิสุธีรัตนา | dodecahedron gold bead | ลูกปัด ทอง ทรงสิบสองหน้า โปร่ง |  | Pictures/Gold/KSK/KSK0056-07_Front.jpg |  | 0.23 | ไทย | ชุมพร | เขาสามแก้ว | XRF/Vanta_handheld/chemistry-KSK056-07-2022-01-05.pdf | Vanta (Precious mode) | 2022-01-05 | {'Au':80.96, 'Ag':17.38, 'Cu':0.49, 'Fe':1.17}
KSK056-07 | ornament | เครื่องประดับ | หอจดหมายเหตพุทธทาส อินทปัญโญ/มูลนิธิสุธีรัตนา | dodecahedron gold bead | ลูกปัด ทอง ทรงสิบสองหน้า โปร่ง |  | Pictures/Gold/KSK/KSK0056-07_Front.jpg |  | 0.23 | ไทย | ชุมพร | เขาสามแก้ว | XRF/BL8/file Avg divide I0 type file .csv/KSK056-07_10keV_20min_DD2.5cm_BS1x1mm_Heflow_13SDD 1212_8chavg.csv | 8 | 20/01/2022 | {'Au':94.51, 'Ag':5.14, 'Cu':0.36} | {'Mo':0, 'Ru':0, 'Os':0} | ปริมาณร้อยละของธาตุทอง เงิน คอปเปอร์
KSK056-07 | ornament | เครื่องประดับ | หอจดหมายเหตพุทธทาส อินทปัญโญ/มูลนิธิสุธีรัตนา | dodecahedron gold bead | ลูกปัด ทอง ทรงสิบสองหน้า โปร่ง |  | Pictures/Gold/KSK/KSK0056-07_Front.jpg |  | 0.23 | ไทย | ชุมพร | เขาสามแก้ว | XRF/BL1.1W-XRF-data/11.764keV/KSK056-07.mca | 1.1W | 2022-02-18 | {'Pt':0.0000034}
KSK056-07 | ornament | เครื่องประดับ | หอจดหมายเหตพุทธทาส อินทปัญโญ/มูลนิธิสุธีรัตนา | dodecahedron gold bead | ลูกปัด ทอง ทรงสิบสองหน้า โปร่ง |  | Pictures/Gold/KSK/KSK0056-07_Front.jpg |  | 0.23 | ไทย | ชุมพร | เขาสามแก้ว | XRF/BL1.1W-XRF-data/15keV/No.6_KSK056-07-600sec-15keV.mca | 1.1W | 2022-03-11 | {'Cu':0.75, 'Fe':0.11} |  | Concentration คำนวณด้วยวิธี Fundamental parameter โดยใช้โปรแกรม PyMCA
KSK068-12 | ornament | เครื่องประดับ | หอจดหมายเหตพุทธทาส อินทปัญโญ/มูลนิธิสุธีรัตนา | dodecahedron gold bead | ลูกปัด ทอง ทรงสิบสองหน้า โปร่ง |  | Pictures/Gold/KSK/KSK0068-12_Front.jpg |  | 0.74 | ไทย | ชุมพร | เขาสามแก้ว | XRF/Vanta_handheld/chemistry-KSK068-12-2022-01-05.pdf | Vanta (Precious mode) | 2022-01-05 | {'Au':89.24, 'Ag':7.22, 'Ti':0.50, 'Fe':3.04}
KSK068-12 | ornament | เครื่องประดับ | หอจดหมายเหตพุทธทาส อินทปัญโญ/มูลนิธิสุธีรัตนา | dodecahedron gold bead | ลูกปัด ทอง ทรงสิบสองหน้า โปร่ง |  | Pictures/Gold/KSK/KSK0068-12_Front.jpg |  | 0.74 | ไทย | ชุมพร | เขาสามแก้ว | XRF/BL8/file Avg divide I0 type file .csv/KSK068-12_10keV_20min_DD2.5cm_BS1x1mm_Heflow_13SDD 1151_8chavg.csv | 8 | 20/01/2022 | {'Au':98.44, 'Ag':1.48, 'Cu':0.08} | {'Mo':0, 'Ru':0, 'Os':0} | ปริมาณร้อยละของธาตุทอง เงิน คอปเปอร์
KSK068-12 | ornament | เครื่องประดับ | หอจดหมายเหตพุทธทาส อินทปัญโญ/มูลนิธิสุธีรัตนา | dodecahedron gold bead | ลูกปัด ทอง ทรงสิบสองหน้า โปร่ง |  | Pictures/Gold/KSK/KSK0068-12_Front.jpg |  | 0.74 | ไทย | ชุมพร | เขาสามแก้ว | XRF/BL1.1W-XRF-data/15keV/No.4_KSK068-12-600sec-15keV.mca | 1.1W | 2022-03-11 | {'Cu':1.03, 'Fe':0.17} |  | Concentration คำนวณด้วยวิธี Fundamental parameter โดยใช้โปรแกรม PyMCA
KSK084-08 | ornament | เครื่องประดับ | หอจดหมายเหตพุทธทาส อินทปัญโญ/มูลนิธิสุธีรัตนา | dodecahedron gold bead | ลูกปัด ทอง ทรงสิบสองหน้า โปร่ง |  | Pictures/Gold/KSK/KSK0084-08_Front.jpg |  | 0.85 | ไทย | ชุมพร | เขาสามแก้ว | XRF/Vanta_handheld/chemistry-KSK084-08-2022-01-05.pdf | Vanta (Precious mode) | 2022-01-05 | {'Au':97.91, 'Ag':1.76, 'Fe':0.33}
KSK084-08 | ornament | เครื่องประดับ | หอจดหมายเหตพุทธทาส อินทปัญโญ/มูลนิธิสุธีรัตนา | dodecahedron gold bead | ลูกปัด ทอง ทรงสิบสองหน้า โปร่ง |  | Pictures/Gold/KSK/KSK0084-08_Front.jpg |  | 0.85 | ไทย | ชุมพร | เขาสามแก้ว | XRF/BL8/file Avg divide I0 type file .csv/KSK084-08_10keV_20min_DD2.5cm_BS1x1mm_Heflow_13SDD 2333_8chavg.csv | 8 | 19/01/2022 | {'Au':99.06, 'Ag':0.92, 'Cu':0.02} | {'Mo':0, 'Ru':0, 'Os':0} | ปริมาณร้อยละของธาตุทอง เงิน คอปเปอร์
KSK084-08 | ornament | เครื่องประดับ | หอจดหมายเหตพุทธทาส อินทปัญโญ/มูลนิธิสุธีรัตนา | dodecahedron gold bead | ลูกปัด ทอง ทรงสิบสองหน้า โปร่ง |  | Pictures/Gold/KSK/KSK0084-08_Front.jpg |  | 0.85 | ไทย | ชุมพร | เขาสามแก้ว | XRF/BL1.1W-XRF-data/15keV/No.1_KSK084-08-600sec-15keV.mca | 1.1W | 2022-03-11 | {'Cu':1.03, 'Fe':0.17} |  | Concentration คำนวณด้วยวิธี Fundamental parameter โดยใช้โปรแกรม PyMCA
KSK084-09 | metal fragment | ชิ้นส่วนโลหะ | หอจดหมายเหตพุทธทาส อินทปัญโญ/มูลนิธิสุธีรัตนา | gold wire | เส้น ทอง ขดปลาย |  | Pictures/Gold/KSK/KSK0084-09_Front.jpg |  | 0.28 | ไทย | ชุมพร | เขาสามแก้ว | XRF/Vanta_handheld/chemistry-KSK084-09-2022-01-24.pdf | Vanta (Precious mode) | 2022-01-24 | {'Au':94.64, 'Ag':5.36}
KSK084-09 | metal fragment | ชิ้นส่วนโลหะ | หอจดหมายเหตพุทธทาส อินทปัญโญ/มูลนิธิสุธีรัตนา | gold wire | เส้น ทอง ขดปลาย |  | Pictures/Gold/KSK/KSK0084-09_Front.jpg |  | 0.28 | ไทย | ชุมพร | เขาสามแก้ว | XRF/BL1.1W-XRF-data/11.764keV/KSK084-09.mca | 1.1W | 2022-02-18 | {'Pt':0.0000016}
KSK084-09 | metal fragment | ชิ้นส่วนโลหะ | หอจดหมายเหตพุทธทาส อินทปัญโญ/มูลนิธิสุธีรัตนา | gold wire | เส้น ทอง ขดปลาย |  | Pictures/Gold/KSK/KSK0084-09_Front.jpg |  | 0.28 | ไทย | ชุมพร | เขาสามแก้ว | XRF/BL1.1W-XRF-data/15keV/No.9_KSK084-09-600s-15keV.mca | 1.1W | 2022-03-11 | {'Cu':0.10, 'Fe':0.07} |  | Concentration คำนวณด้วยวิธี Fundamental parameter โดยใช้โปรแกรม PyMCA
KSK090-01 | ornament | เครื่องประดับ | หอจดหมายเหตพุทธทาส อินทปัญโญ/มูลนิธิสุธีรัตนา | gold octa ring | แหวน ทอง แปดเหลี่ยม |  | Pictures/Gold/KSK/KSK090-1.jpg |  | 0.56 | ไทย | ชุมพร | เขาสามแก้ว | XRF/Vanta_handheld/chemistry-KSK090-01-2022-01-24.pdf | Vanta (Precious mode) | 2022-01-24 | {'Au':90.15, 'Ag':8.10, 'Cu':0.28, 'Cr':0.42, 'Fe':1.05}
KSK090-01 | ornament | เครื่องประดับ | หอจดหมายเหตพุทธทาส อินทปัญโญ/มูลนิธิสุธีรัตนา | gold octa ring | แหวน ทอง แปดเหลี่ยม |  | Pictures/Gold/KSK/KSK090-1.jpg |  | 0.56 | ไทย | ชุมพร | เขาสามแก้ว | XRF/BL8/file Avg divide I0 type file .csv/KSK090-1_10keV_20min_DD1.5cm_BS5mm_Heflow_13SDD 1811_7chavg.csv | 8 | 23/02/2022 | {'Au':96.59, 'Ag':3.03, 'Cu':0.38} | {'Mo':0, 'Ru':0, 'Pd':0, 'Os':0} | ปริมาณร้อยละของธาตุทอง เงิน คอปเปอร์
KSK090-01 | ornament | เครื่องประดับ | หอจดหมายเหตพุทธทาส อินทปัญโญ/มูลนิธิสุธีรัตนา | gold octa ring | แหวน ทอง แปดเหลี่ยม |  | Pictures/Gold/KSK/KSK090-1.jpg |  | 0.56 | ไทย | ชุมพร | เขาสามแก้ว | XRF/BL1.1W-XRF-data/11.764keV/KSK090-1.mca | 1.1W | 2022-02-18 | {'Pt':0.000014}
KSK090-01 | ornament | เครื่องประดับ | หอจดหมายเหตพุทธทาส อินทปัญโญ/มูลนิธิสุธีรัตนา | gold octa ring | แหวน ทอง แปดเหลี่ยม |  | Pictures/Gold/KSK/KSK090-1.jpg |  | 0.56 | ไทย | ชุมพร | เขาสามแก้ว | XRF/BL1.1W-XRF-data/15keV/No.18_KSK090-01-300s-15keV.mca | 1.1W | 2022-03-11 | {'Cu':2.02, 'Fe':3.47} |  | Concentration คำนวณด้วยวิธี Fundamental parameter โดยใช้โปรแกรม PyMCA
KSK090-02 | ornament | เครื่องประดับ | หอจดหมายเหตพุทธทาส อินทปัญโญ/มูลนิธิสุธีรัตนา | gold rod | ทอง ชิ้นส่วนเครื่องประดับ |  | Pictures/Gold/KSK/KSK090-2.jpg |  | 0.11 | ไทย | ชุมพร | เขาสามแก้ว | XRF/Vanta_handheld/chemistry-KSK090-02-2022-01-24.pdf | Vanta (Precious mode) | 2022-01-24 | {'Au':92.38, 'Ag':5.84, 'Cu':1.43, 'Fe':0.35}
KSK092-01 | ornament | เครื่องประดับ | หอจดหมายเหตพุทธทาส อินทปัญโญ/มูลนิธิสุธีรัตนา | gold octa ring | แหวน ทอง แปดเหลี่ยม |  | Pictures/Gold/KSK/KSK092-01.jpg |  | 3.72 | ไทย | ชุมพร | เขาสามแก้ว | XRF/Vanta_handheld/chemistry-KSK092-01-2022-01-24.pdf | Vanta (Precious mode) | 2022-01-24 | {'Au':84.78, 'Ag':8.02, 'Cu':2.35, 'Fe':4.85}
KSK092-01 | ornament | เครื่องประดับ | หอจดหมายเหตพุทธทาส อินทปัญโญ/มูลนิธิสุธีรัตนา | gold octa ring | แหวน ทอง แปดเหลี่ยม |  | Pictures/Gold/KSK/KSK092-01.jpg |  | 3.72 | ไทย | ชุมพร | เขาสามแก้ว | XRF/BL8/file Avg divide I0 type file .csv/KSK092-01_10keV_20min_DD1.5cm_BS5mm_Heflow_13SDD 2255_9chavg.csv | 8 | 23/02/2022 | {'Au':94.09, 'Ag':5.68, 'Cu':0.23} | {'Mo':0, 'Ru':0, 'Pd':0, 'Os':0} | ปริมาณร้อยละของธาตุทอง เงิน คอปเปอร์
KSK092-01 | ornament | เครื่องประดับ | หอจดหมายเหตพุทธทาส อินทปัญโญ/มูลนิธิสุธีรัตนา | gold octa ring | แหวน ทอง แปดเหลี่ยม |  | Pictures/Gold/KSK/KSK092-01.jpg |  | 3.72 | ไทย | ชุมพร | เขาสามแก้ว | XRF/BL1.1W-XRF-data/11.764keV/KSK092-01.mca | 1.1W | 2022-02-18 | {'Pt':0.0000285}
KSK092-01 | ornament | เครื่องประดับ | หอจดหมายเหตพุทธทาส อินทปัญโญ/มูลนิธิสุธีรัตนา | gold octa ring | แหวน ทอง แปดเหลี่ยม |  | Pictures/Gold/KSK/KSK092-01.jpg |  | 3.72 | ไทย | ชุมพร | เขาสามแก้ว | XRF/BL1.1W-XRF-data/15keV/No.19_KSK092-01-300s-15keV.mca | 1.1W | 2022-03-11 | {'Cu':1.19, 'Fe':2.95} |  | Concentration คำนวณด้วยวิธี Fundamental parameter โดยใช้โปรแกรม PyMCA
KSK092-02 | ornament | เครื่องประดับ | หอจดหมายเหตพุทธทาส อินทปัญโญ/มูลนิธิสุธีรัตนา | gold wire S-shape | เส้น ทอง ขดเป็นรูปตัวเอส |  | Pictures/Gold/KSK/KSK092-02.jpg |  | 0.79 | ไทย | ชุมพร | เขาสามแก้ว | XRF/Vanta_handheld/chemistry-KSK092-02-2022-01-24.pdf | Vanta (Precious mode) | 2022-01-24 | {'Au':90.48, 'Ag':9.06, 'Fe':0.46}
KSK092-02 | ornament | เครื่องประดับ | หอจดหมายเหตพุทธทาส อินทปัญโญ/มูลนิธิสุธีรัตนา | gold wire S-shape | เส้น ทอง ขดเป็นรูปตัวเอส |  | Pictures/Gold/KSK/KSK092-02.jpg |  | 0.79 | ไทย | ชุมพร | เขาสามแก้ว | XRF/BL8/file Avg divide I0 type file .csv/KSK092-02_10keV_20min_DD1.5cm_BS5mm_Heflow_13SDD 1831_9chavg.csv | 8 | 23/02/2022 | {'Au':92.91, 'Ag':6.87, 'Cu':0.22} | {'Mo':0, 'Ru':0, 'Pd':0, 'Os':0} | ปริมาณร้อยละของธาตุทอง เงิน คอปเปอร์
KSK092-02 | ornament | เครื่องประดับ | หอจดหมายเหตพุทธทาส อินทปัญโญ/มูลนิธิสุธีรัตนา | gold wire S-shape | เส้น ทอง ขดเป็นรูปตัวเอส |  | Pictures/Gold/KSK/KSK092-02.jpg |  | 0.79 | ไทย | ชุมพร | เขาสามแก้ว | XRF/BL1.1W-XRF-data/11.764keV/KSK092-02.mca | 1.1W | 2022-02-18 | {'Pt':0.0000138}
KSK092-02 | ornament | เครื่องประดับ | หอจดหมายเหตพุทธทาส อินทปัญโญ/มูลนิธิสุธีรัตนา | gold wire S-shape | เส้น ทอง ขดเป็นรูปตัวเอส |  | Pictures/Gold/KSK/KSK092-02.jpg |  | 0.79 | ไทย | ชุมพร | เขาสามแก้ว | XRF/BL1.1W-XRF-data/15keV/No.20_KSK092-02-300s-15keV.mca | 1.1W | 2022-03-11 | {'Cu':1.40, 'Fe':5.33} |  | Concentration คำนวณด้วยวิธี Fundamental parameter โดยใช้โปรแกรม PyMCA
KSK092-03 | ornament | เครื่องประดับ | หอจดหมายเหตพุทธทาส อินทปัญโญ/มูลนิธิสุธีรัตนา | gold piece | ทอง เศษ |  | Pictures/Gold/KSK/KSK092-03.jpg |  | 0.1 | ไทย | ชุมพร | เขาสามแก้ว | XRF/Vanta_handheld/chemistry-KSK092-03-2022-01-24.pdf | Vanta (Precious mode) | 2022-01-24 | {'Au':89.78, 'Ag':7.76, 'Cu':2.30, 'Fe':0.16}
KSK092-03 | ornament | เครื่องประดับ | หอจดหมายเหตพุทธทาส อินทปัญโญ/มูลนิธิสุธีรัตนา | gold piece | ทอง เศษ |  | Pictures/Gold/KSK/KSK092-03.jpg |  | 0.1 | ไทย | ชุมพร | เขาสามแก้ว | XRF/BL8/file Avg divide I0 type file .csv/KSK092-03_10keV_20min_DD1.5cm_BS5mm_Heflow_13SDD 1459_9chavg.csv | 8 | 23/02/2022 | {'Au':90.80, 'Ag':5.05, 'Cu':4.17} | {'Mo':0, 'Ru':0, 'Pd':0, 'W':0, 'Os':0} | ปริมาณร้อยละของธาตุทอง เงิน คอปเปอร์
KSK092-03 | ornament | เครื่องประดับ | หอจดหมายเหตพุทธทาส อินทปัญโญ/มูลนิธิสุธีรัตนา | gold piece | ทอง เศษ |  | Pictures/Gold/KSK/KSK092-03.jpg |  | 0.1 | ไทย | ชุมพร | เขาสามแก้ว | XRF/BL1.1W-XRF-data/11.764keV/KSK092-03.mca | 1.1W | 2022-02-18 | {'Pt':0.0000145}
KSK092-03 | ornament | เครื่องประดับ | หอจดหมายเหตพุทธทาส อินทปัญโญ/มูลนิธิสุธีรัตนา | gold piece | ทอง เศษ |  | Pictures/Gold/KSK/KSK092-03.jpg |  | 0.1 | ไทย | ชุมพร | เขาสามแก้ว | XRF/BL1.1W-XRF-data/15keV/No.21_KSK092-03-300s-15keV.mca | 1.1W | 2022-03-11 | {'Cu':13.37, 'Fe':3.55} |  | Concentration คำนวณด้วยวิธี Fundamental parameter โดยใช้โปรแกรม PyMCA
KSK092-04 | ornament | เครื่องประดับ | หอจดหมายเหตพุทธทาส อินทปัญโญ/มูลนิธิสุธีรัตนา | gold ring | แหวน ทอง |  | Pictures/Gold/KSK/KSK092-04_Front.jpg |  | 0.99 | ไทย | ชุมพร | เขาสามแก้ว | XRF/Vanta_handheld/chemistry-KSK092-04-2022-01-24.pdf | Vanta (Precious mode) | 2022-01-24 | {'Au':86.49, 'Ag':13.27, 'Fe':0.24}
KSK092-05 | ornament | เครื่องประดับ | หอจดหมายเหตพุทธทาส อินทปัญโญ/มูลนิธิสุธีรัตนา | gold bead diamond-shape | ลูกปัด ทอง รูปข้าวหลามตัด |  | Pictures/Gold/KSK/KSK092-05_Front.jpg | Pictures/Gold/KSK/KSK092-05_Side.jpg | 0.19 | ไทย | ชุมพร | เขาสามแก้ว | XRF/Vanta_handheld/chemistry-KSK092-05-2022-01-24.pdf | Vanta (Precious mode) | 2022-01-24 | {'Au':81.01, 'Ag':18.63, 'Cu':0.36}
KSK092-05 | ornament | เครื่องประดับ | หอจดหมายเหตพุทธทาส อินทปัญโญ/มูลนิธิสุธีรัตนา | gold bead diamond-shape | ลูกปัด ทอง รูปข้าวหลามตัด |  | Pictures/Gold/KSK/KSK092-05_Front.jpg | Pictures/Gold/KSK/KSK092-05_Side.jpg | 0.19 | ไทย | ชุมพร | เขาสามแก้ว | XRF/BL1.1W-XRF-data/11.764keV/KSK092-05.mca | 1.1W | 2022-02-18 | {'Pt':0.0000169}
KSK092-05 | ornament | เครื่องประดับ | หอจดหมายเหตพุทธทาส อินทปัญโญ/มูลนิธิสุธีรัตนา | gold bead diamond-shape | ลูกปัด ทอง รูปข้าวหลามตัด |  | Pictures/Gold/KSK/KSK092-05_Front.jpg | Pictures/Gold/KSK/KSK092-05_Side.jpg | 0.19 | ไทย | ชุมพร | เขาสามแก้ว | XRF/BL1.1W-XRF-data/15keV/No.22_KSK092-05-300s-15keV.mca | 1.1W | 2022-03-11 | {'Cu':2.36, 'Fe':3.02} |  | Concentration คำนวณด้วยวิธี Fundamental parameter โดยใช้โปรแกรม PyMCA
KSK092-06 | ornament | เครื่องประดับ | หอจดหมายเหตพุทธทาส อินทปัญโญ/มูลนิธิสุธีรัตนา | gold braid | ทอง ถัก |  | Pictures/Gold/KSK/KSK0092-06_Front.jpg |  | 0.09 | ไทย | ชุมพร | เขาสามแก้ว | XRF/Vanta_handheld/chemistry-KSK092-06-2022-01-24.pdf | Vanta (Precious mode) | 2022-01-24 | {'Au':84.21, 'Ag':14.79, 'Cu':0.54, 'Fe':0.46}
KSK092-06 | ornament | เครื่องประดับ | หอจดหมายเหตพุทธทาส อินทปัญโญ/มูลนิธิสุธีรัตนา | gold braid | ทอง ถัก |  | Pictures/Gold/KSK/KSK0092-06_Front.jpg |  | 0.09 | ไทย | ชุมพร | เขาสามแก้ว | XRF/BL8/file Avg divide I0 type file .csv/KSK092-06_10keV_20min_DD1.5cm_BS1x1mm_Heflow_13SDD 1404_8chavg.csv | 8 | 24/02/2022 | {'Au':92.50, 'Ag':6.83, 'Cu':0.67} | {'Mo':0, 'Ru':0, 'Os':0} | ปริมาณร้อยละของธาตุทอง เงิน คอปเปอร์
KSK092-06 | ornament | เครื่องประดับ | หอจดหมายเหตพุทธทาส อินทปัญโญ/มูลนิธิสุธีรัตนา | gold braid | ทอง ถัก |  | Pictures/Gold/KSK/KSK0092-06_Front.jpg |  | 0.09 | ไทย | ชุมพร | เขาสามแก้ว | XRF/BL1.1W-XRF-data/11.764keV/KSK092-06.mca | 1.1W | 2022-02-18 | {'Pt':0.0000193}
KSK092-06 | ornament | เครื่องประดับ | หอจดหมายเหตพุทธทาส อินทปัญโญ/มูลนิธิสุธีรัตนา | gold braid | ทอง ถัก |  | Pictures/Gold/KSK/KSK0092-06_Front.jpg |  | 0.09 | ไทย | ชุมพร | เขาสามแก้ว | XRF/BL1.1W-XRF-data/15keV/No.8_KSK092-06-600sec-15keV.mca | 1.1W | 2022-03-11 | {'Cu':0.73, 'Fe':0.10} |  | Concentration คำนวณด้วยวิธี Fundamental parameter โดยใช้โปรแกรม PyMCA
KSK129-04 | ornament | เครื่องประดับ | หอจดหมายเหตพุทธทาส อินทปัญโญ/มูลนิธิสุธีรัตนา | gold piece sheet thin | ทอง เศษ แผ่น |  | Pictures/Gold/KSK/KSK129_Front.jpg |  | 0.07 | ไทย | ชุมพร | เขาสามแก้ว | XRF/Vanta_handheld/chemistry-KSK129-04-2022-01-24.pdf | Vanta (Precious mode) | 2022-01-24 | {'Au':89.45, 'Ag':8.17, 'Cu':1.95, 'Fe':0.43}
KSK208-08 | metal fragment | ชิ้นส่วนโลหะ | หอจดหมายเหตพุทธทาส อินทปัญโญ/มูลนิธิสุธีรัตนา | gold piece sheet thin | ทอง เศษ แผ่น |  | Pictures/Gold/KSK/KSK0208-08.jpg |  | 0.18 | ไทย | ชุมพร | เขาสามแก้ว | XRF/Vanta_handheld/chemistry-KSK208-08-2022-01-24.pdf | Vanta (Precious mode) | 2022-01-24 | {'Au':90.86, 'Ag':8.83, 'Fe':0.32}
KSK208-08 | metal fragment | ชิ้นส่วนโลหะ | หอจดหมายเหตพุทธทาส อินทปัญโญ/มูลนิธิสุธีรัตนา | gold piece sheet thin | ทอง เศษ แผ่น |  | Pictures/Gold/KSK/KSK0208-08.jpg |  | 0.18 | ไทย | ชุมพร | เขาสามแก้ว | XRF/BL8/file Avg divide I0 type file .csv/KSK208-08_10keV_20min_DD1.5cm_BS5mm_Heflow_13SDD 1439_9chavg.csv | 8 | 23/02/2022 | {'Au':94.22, 'Ag':5.62, 'Cu':0.16} | {'Mo':0, 'Ru':0, 'Pd':0, 'Os':0} | ปริมาณร้อยละของธาตุทอง เงิน คอปเปอร์
KSK208-08 | metal fragment | ชิ้นส่วนโลหะ | หอจดหมายเหตพุทธทาส อินทปัญโญ/มูลนิธิสุธีรัตนา | gold piece sheet thin | ทอง เศษ แผ่น |  | Pictures/Gold/KSK/KSK0208-08.jpg |  | 0.18 | ไทย | ชุมพร | เขาสามแก้ว | XRF/BL1.1W-XRF-data/15keV/No.15_KSK208-08-300s-15keV.mca | 1.1W | 2022-03-11 | {'Cu':0.97, 'Fe':7.05} |  | Concentration คำนวณด้วยวิธี Fundamental parameter โดยใช้โปรแกรม PyMCA
KSK226 | ornament | เครื่องประดับ | หอจดหมายเหตพุทธทาส อินทปัญโญ/มูลนิธิสุธีรัตนา | gold barcelet | ทอง กำไล ลวด |  | Pictures/Gold/KSK/KSK226-01_Front.jpg |  | 12.49 | ไทย | ชุมพร | เขาสามแก้ว | XRF/Vanta_handheld/chemistry-KSK226-2022-01-24.pdf | Vanta (Precious mode) | 2022-01-24 | {'Au':83.13, 'Ag':16.67, 'Fe':0.20}
KSK237-01 | ornament | เครื่องประดับ | หอจดหมายเหตพุทธทาส อินทปัญโญ/มูลนิธิสุธีรัตนา | gold bead flower | ทอง ลูกปัด ดอกไม้ ดอกบวบ |  | Pictures/Gold/KSK/KSK237.jpg |  | 0.79 | ไทย | ชุมพร | เขาสามแก้ว | XRF/Vanta_handheld/chemistry-KSK237-01-2022-01-24.pdf | Vanta (Precious mode) | 2022-01-24 | {'Au':88.04, 'Ag':10.89, 'Cu':0.90, 'Fe':0.17}
KSK243-03 | ornament | เครื่องประดับ | หอจดหมายเหตพุทธทาส อินทปัญโญ/มูลนิธิสุธีรัตนา | gold sheet | ทอง แผ่น |  | Pictures/Gold/KSK/KSK243-03.jpg |  | 0.47 | ไทย | ชุมพร | เขาสามแก้ว | XRF/Vanta_handheld/chemistry-KSK243-03-2022-01-24.pdf | Vanta (Precious mode) | 2022-01-24 | {'Au':93.93, 'Ag':6.07}
KSK243-04 | ornament | เครื่องประดับ | หอจดหมายเหตพุทธทาส อินทปัญโญ/มูลนิธิสุธีรัตนา | gold bead round | ทอง ลูกปัด |  | Pictures/Gold/KSK/KSK243-04.jpg |  | 0.66 | ไทย | ชุมพร | เขาสามแก้ว | XRF/Vanta_handheld/chemistry-KSK243-04-2022-01-24.pdf | Vanta (Precious mode) | 2022-01-24 | {'Au':96.19, 'Ag':3.81}
KSK274-08 | ornament | เครื่องประดับ | หอจดหมายเหตพุทธทาส อินทปัญโญ/มูลนิธิสุธีรัตนา | gold rod hallow | ทอง ชิ้น ท่อ กลวง |  | Pictures/Gold/KSK/KSK0274-08_Front.jpg |  | 0.14 | ไทย | ชุมพร | เขาสามแก้ว | XRF/Vanta_handheld/chemistry-KSK274-08_right-2022-01-24.pdf | Vanta (Precious mode) | 2022-01-24 | {'Au':91.53, 'Ag':6.84, 'Cu':1.30, 'Fe':0.33}
KSK274-08 | ornament | เครื่องประดับ | หอจดหมายเหตพุทธทาส อินทปัญโญ/มูลนิธิสุธีรัตนา | gold rod hallow | ทอง ชิ้น ท่อ กลวง |  | Pictures/Gold/KSK/KSK0274-08_Front.jpg |  | 0.14 | ไทย | ชุมพร | เขาสามแก้ว | XRF/BL8/file Avg divide I0 type file .csv/KSK274-08_10keV_20min_DD1.5cm_BS5mm_Heflow_13SDD 2234_7chavg.csv | 8 | 23/02/2022 | {'Au':98.99, 'Cu':1.01} | {'Mo':0, 'Ru':0, 'Os':0} | ปริมาณร้อยละของธาตุทอง เงิน คอปเปอร์
KSK274-08 | ornament | เครื่องประดับ | หอจดหมายเหตพุทธทาส อินทปัญโญ/มูลนิธิสุธีรัตนา | gold rod hallow | ทอง ชิ้น ท่อ กลวง |  | Pictures/Gold/KSK/KSK0274-08_Front.jpg |  | 0.14 | ไทย | ชุมพร | เขาสามแก้ว | XRF/BL1.1W-XRF-data/15keV/No.7_KSK274-08-600sec-15keV.mca | 1.1W | 2022-03-11 | {'Cu':1.42, 'Fe':0.09} |  | Concentration คำนวณด้วยวิธี Fundamental parameter โดยใช้โปรแกรม PyMCA
KSK274-09 | ornament | เครื่องประดับ | หอจดหมายเหตพุทธทาส อินทปัญโญ/มูลนิธิสุธีรัตนา | gold piece | ชิ้น ทอง |  | Pictures/Gold/KSK/KSK0274-09.jpg |  | 0.26 | ไทย | ชุมพร | เขาสามแก้ว | XRF/Vanta_handheld/chemistry-KSK274-09-2022-01-24.pdf | Vanta (Precious mode) | 2022-01-24 | {'Au':89.28, 'Ag':8.62, 'Cu':1.62, 'Fe':0.48}
KSK274-09 | ornament | เครื่องประดับ | หอจดหมายเหตพุทธทาส อินทปัญโญ/มูลนิธิสุธีรัตนา | gold piece | ชิ้น ทอง |  | Pictures/Gold/KSK/KSK0274-09.jpg |  | 0.26 | ไทย | ชุมพร | เขาสามแก้ว | XRF/BL8/file Avg divide I0 type file .csv/KSK274-09_10keV_20min_DD1.5cm_BS5mm_Heflow_13SDD 1912_9chavg.csv | 8 | 23/02/2022 | {'Au':92.73, 'Ag':4.89, 'Cu':2.39} | {'Mo':0, 'Ru':0, 'Pd':0, 'W':0, 'Os':0} | ปริมาณร้อยละของธาตุทอง เงิน คอปเปอร์
KSK274-09 | ornament | เครื่องประดับ | หอจดหมายเหตพุทธทาส อินทปัญโญ/มูลนิธิสุธีรัตนา | gold piece | ชิ้น ทอง |  | Pictures/Gold/KSK/KSK0274-09.jpg |  | 0.26 | ไทย | ชุมพร | เขาสามแก้ว | XRF/BL1.1W-XRF-data/15keV/No.12_KSK274-09-300s-15keV.mca | 1.1W | 2022-03-11 | {'Cu':11.12, 'Fe':6.99} |  | Concentration คำนวณด้วยวิธี Fundamental parameter โดยใช้โปรแกรม PyMCA
KSK279 | metal fragment | ชิ้นส่วนโลหะ | หอจดหมายเหตพุทธทาส อินทปัญโญ/มูลนิธิสุธีรัตนา | gold sheet | แผ่น ทอง |  | Pictures/Gold/KSK/KSK279.jpg |  |  | ไทย | ชุมพร | เขาสามแก้ว | XRF/BL8/file Avg divide I0 type file .csv/KSK279_10keV_20min_DD1.5cm_BS5mm_Heflow_13SDD 1750_9chavg.csv | 8 | 23/02/2022 | {'Au':93.20, 'Ag':5.65, 'Cu':1.15} | {'Mo':0, 'Ru':0, 'Pd':0, 'W':0, 'Os':0} | ปริมาณร้อยละของธาตุทอง เงิน คอปเปอร์
KSK279 | metal fragment | ชิ้นส่วนโลหะ | หอจดหมายเหตพุทธทาส อินทปัญโญ/มูลนิธิสุธีรัตนา | gold sheet | แผ่น ทอง |  | Pictures/Gold/KSK/KSK279.jpg |  |  | ไทย | ชุมพร | เขาสามแก้ว | XRF/BL1.1W-XRF-data/11.764keV/KSK279.mca | 1.1W | 2022-02-18 | {'Pt':0.0000173}
KSK279 | metal fragment | ชิ้นส่วนโลหะ | หอจดหมายเหตพุทธทาส อินทปัญโญ/มูลนิธิสุธีรัตนา | gold sheet | แผ่น ทอง |  | Pictures/Gold/KSK/KSK279.jpg |  |  | ไทย | ชุมพร | เขาสามแก้ว | XRF/BL1.1W-XRF-data/15keV/No.23_KSK279-300s-15keV.mca | 1.1W | 2022-03-11 | {'Cu':4.95, 'Fe':3.90} |  | Concentration คำนวณด้วยวิธี Fundamental parameter โดยใช้โปรแกรม PyMCA
KSK279-02 |  |  | หอจดหมายเหตพุทธทาส อินทปัญโญ/มูลนิธิสุธีรัตนา | [5 empty] | 0.85 | ไทย | ชุมพร | เขาสามแก้ว | XRF/Vanta_handheld/chemistry-KSK279-02-2022-01-24.pdf | Vanta (Precious mode) | 2022-01-24 | {'Au':91.83, 'Ag':7.14, 'Cu':0.79, 'Fe':0.24}
KSK283-01 | metal fragment | ชิ้นส่วนโลหะ | หอจดหมายเหตพุทธทาส อินทปัญโญ/มูลนิธิสุธีรัตนา | gold sheet | แผ่น ทอง |  | Pictures/Gold/KSK/KSK0283-01_Front.jpg |  | 0.03 | ไทย | ชุมพร | เขาสามแก้ว | XRF/Vanta_handheld/chemistry-KSK283-01-2022-01-24.pdf | Vanta (Precious mode) | 2022-01-24 | {'Au':90.80, 'Ag':7.01, 'Cu':1.27, 'Fe':0.62}
KSK283-01 | metal fragment | ชิ้นส่วนโลหะ | หอจดหมายเหตพุทธทาส อินทปัญโญ/มูลนิธิสุธีรัตนา | gold sheet | แผ่น ทอง |  | Pictures/Gold/KSK/KSK0283-01_Front.jpg |  | 0.03 | ไทย | ชุมพร | เขาสามแก้ว | XRF/BL8/file Avg divide I0 type file .csv/KSK283-01-A_10keV_20min_DD1.5cm_BS5mm_Heflow_13SDD 1852_9chavg.csv | 8 | 23/02/2022 | {'Au':93.13, 'Ag':4.64, 'Cu':2.23} | {'Mo':0, 'Ru':0, 'Pd':0, 'W':0, 'Os':0} | ปริมาณร้อยละของธาตุทอง เงิน คอปเปอร์
KSK283-01 | metal fragment | ชิ้นส่วนโลหะ | หอจดหมายเหตพุทธทาส อินทปัญโญ/มูลนิธิสุธีรัตนา | gold sheet | แผ่น ทอง |  | Pictures/Gold/KSK/KSK0283-01_Front.jpg |  | 0.03 | ไทย | ชุมพร | เขาสามแก้ว | XRF/BL1.1W-XRF-data/11.764keV/KSK283-01-P1.mca | 1.1W | 2022-02-18 | {'Pt':0.0000166}
KSK283-01 | metal fragment | ชิ้นส่วนโลหะ | หอจดหมายเหตพุทธทาส อินทปัญโญ/มูลนิธิสุธีรัตนา | gold sheet | แผ่น ทอง |  | Pictures/Gold/KSK/KSK0283-01_Front.jpg |  | 0.03 |  |  |  | XRF/BL1.1W-XRF-data/15keV/No.11_KSK283-01-P2-600s-15keV.mca | 1.1W | 2022-03-11 | {'Cu':2.11, 'Fe':0.21} |  | Concentration คำนวณด้วยวิธี Fundamental parameter โดยใช้โปรแกรม PyMCA
KSK323_01 | ornament | เครื่องประดับ | หอจดหมายเหตพุทธทาส อินทปัญโญ/มูลนิธิสุธีรัตนา | gold earring wit small round beads | ทอง ต่างหู เม็ดไข่ปลา |  | Pictures/Gold/KSK/KSK323.jpg |  |  | ไทย | ชุมพร | เขาสามแก้ว | XRF/Vanta_handheld/chemistry-KSK323_01-2021-12-14.pdf | Vanta (Precious mode) | 2022-01-24 | {'Au':89.49, 'Ag':10.29, 'Fe':0.22}
KSK323_01 | ornament | เครื่องประดับ | หอจดหมายเหตพุทธทาส อินทปัญโญ/มูลนิธิสุธีรัตนา | gold earring wit small round beads | ทอง ต่างหู เม็ดไข่ปลา |  | Pictures/Gold/KSK/KSK323.jpg |  |  | ไทย | ชุมพร | เขาสามแก้ว | XRF/BL1.1W-XRF-data/11.764keV/KSK323-01.mca | 1.1W | 2021-12-15 | {'Pt':0.0000153}
KSK323_01 | ornament | เครื่องประดับ | หอจดหมายเหตพุทธทาส อินทปัญโญ/มูลนิธิสุธีรัตนา | gold earring wit small round beads | ทอง ต่างหู เม็ดไข่ปลา |  | Pictures/Gold/KSK/KSK323.jpg |  |  | ไทย | ชุมพร | เขาสามแก้ว | XRF/BL1.1W-XRF-data/15keV/No.7_KSK323-01-300sec-15keV.mca | 1.1W | 2021-12-15 | {'Cu':0.71, 'Fe':2.98} |  | Concentration คำนวณด้วยวิธี Fundamental parameter โดยใช้โปรแกรม PyMCA
KSK323_01 | ornament | เครื่องประดับ | หอจดหมายเหตพุทธทาส อินทปัญโญ/มูลนิธิสุธีรัตนา | gold earring wit small round beads | ทอง ต่างหู เม็ดไข่ปลา |  | Pictures/Gold/KSK/KSK323.jpg |  |  | ไทย | ชุมพร | เขาสามแก้ว | XRF/BL1.1W-XRF-data/15keV/KSK323-01-300s-15keV.mca | 1.1W | 2021-12-15 | {'Cu':0.72, 'Fe':2.65} |  | Concentration คำนวณด้วยวิธี Fundamental parameter โดยใช้โปรแกรม PyMCA
KSK349-01 | ornament | เครื่องประดับ | หอจดหมายเหตพุทธทาส อินทปัญโญ/มูลนิธิสุธีรัตนา | gold tube amulet | ทอง หลอด ตะกรุด |  | Pictures/Gold/KSK/KSK349-01_Front.jpg |  | 0.77 | ไทย | ชุมพร | เขาสามแก้ว | XRF/Vanta_handheld/chemistry-KSK349-01-2022-01-24.pdf | Vanta (Precious mode) | 2022-01-24 | {'Au':93.83, 'Ag':5.27, 'Cu':0.41, 'Fe':0.49}
KSK349-02 | ornament | เครื่องประดับ | หอจดหมายเหตพุทธทาส อินทปัญโญ/มูลนิธิสุธีรัตนา | gold tube amulet | ทอง หลอด ตะกรุด |  | Pictures/Gold/KSK/KSK349-02.jpg |  | 0.12 | ไทย | ชุมพร | เขาสามแก้ว | XRF/Vanta_handheld/chemistry-KSK349-02-2022-01-24.pdf | Vanta (Precious mode) | 2022-01-24 | {'Au':90.44, 'Ag':7.28, 'Cu':1.84, 'Fe':0.43}
KSK349-03 | ornament | เครื่องประดับ | หอจดหมายเหตพุทธทาส อินทปัญโญ/มูลนิธิสุธีรัตนา | gold hexagone with 6 holes | ทอง หกเหลี่ยม 6 รู |  | Pictures/Gold/KSK/KSK349-03.jpg |  | 0.5 | ไทย | ชุมพร | เขาสามแก้ว | XRF/Vanta_handheld/chemistry-KSK349-03-2022-01-24.pdf | Vanta (Precious mode) | 2022-01-24 | {'Au':89.61, 'Ag':7.38, 'Cu':2.73, 'Fe':0.27} |  |  | XAS/Cu_kedge/KSK349-03.xmu | 1.1W |  | Cu K-edge | XAS/Cu_kedge/KSK349-03.png
KSK349-03 | ornament | เครื่องประดับ | หอจดหมายเหตพุทธทาส อินทปัญโญ/มูลนิธิสุธีรัตนา | gold hexagone with 6 holes | ทอง หกเหลี่ยม 6 รู |  | Pictures/Gold/KSK/KSK349-03.jpg |  | 0.5 | ไทย | ชุมพร | เขาสามแก้ว | XRF/BL8/file Avg divide I0 type file .csv/KSK349-03_10keV_20min_DD1.5cm_BS5mm_Heflow_13SDD 1336_9chavg.csv | 8 | 23/02/2022 | {'Au':92.45, 'Ag':4.09, 'Cu':3.46} | {'Mo':0, 'Ru':0, 'Pd':0, 'W':0, 'Os':0} | ปริมาณร้อยละของธาตุทอง เงิน คอปเปอร์ | XAS/Fe_kedge/KSK349-03-Fe.xmu | 1.1W |  | Fe K-edge | XAS/Fe_kedge/KSK349-03.png
KSK349-03 | ornament | เครื่องประดับ | หอจดหมายเหตพุทธทาส อินทปัญโญ/มูลนิธิสุธีรัตนา | gold hexagone with 6 holes | ทอง หกเหลี่ยม 6 รู |  | Pictures/Gold/KSK/KSK349-03.jpg |  | 0.5 | ไทย | ชุมพร | เขาสามแก้ว | XRF/BL1.1W-XRF-data/11.764keV/KSK349-03.mca | 1.1W | 2022-02-18 | {'Pt':0.000014}
KSK349-03 | ornament | เครื่องประดับ | หอจดหมายเหตพุทธทาส อินทปัญโญ/มูลนิธิสุธีรัตนา | gold hexagone with 6 holes | ทอง หกเหลี่ยม 6 รู |  | Pictures/Gold/KSK/KSK349-03.jpg |  | 0.5 | ไทย | ชุมพร | เขาสามแก้ว | XRF/BL1.1W-XRF-data/15keV/No.24_KSK349-03-300s-15keV.mca | 1.1W | 2022-03-11 | {'Cu':18.56, 'Fe':5.88} |  | Concentration คำนวณด้วยวิธี Fundamental parameter โดยใช้โปรแกรม PyMCA
KSK358-02 | ornament | เครื่องประดับ | หอจดหมายเหตพุทธทาส อินทปัญโญ/มูลนิธิสุธีรัตนา | gold flower | ทอง ดอกไม้ |  | Pictures/Gold/KSK/KSK358-02_Front.jpg | Pictures/Gold/KSK/KSK358-02_Back.jpg | 0.45 | ไทย | ชุมพร | เขาสามแก้ว | XRF/Vanta_handheld/chemistry-KSK358-02-2022-01-24.pdf | Vanta (Precious mode) | 2022-01-24 | {'Au':88.95, 'Ag':9.28, 'Cu':1.57, 'Fe':0.20}
KSK358-02 | ornament | เครื่องประดับ | หอจดหมายเหตพุทธทาส อินทปัญโญ/มูลนิธิสุธีรัตนา | gold flower | ทอง ดอกไม้ |  | Pictures/Gold/KSK/KSK358-02_Front.jpg | Pictures/Gold/KSK/KSK358-02_Back.jpg | 0.45 | ไทย | ชุมพร | เขาสามแก้ว | XRF/BL8/file Avg divide I0 type file .csv/KSK358-02 front_10keV_20min_DD1.5cm_BS5mm_Heflow_13SDD 1357_9chavg.csv | 8 | 23/02/2022 | {'Au':94.58, 'Ag':3.38, 'Cu':2.03} | {'Mo':0, 'Ru':0, 'Pd':0, 'W':0, 'Os':0} | ปริมาณร้อยละของธาตุทอง เงิน คอปเปอร์
KSK358-02 | ornament | เครื่องประดับ | หอจดหมายเหตพุทธทาส อินทปัญโญ/มูลนิธิสุธีรัตนา | gold flower | ทอง ดอกไม้ |  | Pictures/Gold/KSK/KSK358-02_Front.jpg | Pictures/Gold/KSK/KSK358-02_Back.jpg | 0.45 | ไทย | ชุมพร | เขาสามแก้ว | XRF/BL1.1W-XRF-data/11.764keV/KSK358-02 Front.mca | 1.1W | 2022-02-18 | {'Pt':0.0000249}
KSK358-02 | ornament | เครื่องประดับ | หอจดหมายเหตพุทธทาส อินทปัญโญ/มูลนิธิสุธีรัตนา | gold flower | ทอง ดอกไม้ |  | Pictures/Gold/KSK/KSK358-02_Front.jpg | Pictures/Gold/KSK/KSK358-02_Back.jpg | 0.45 | ไทย | ชุมพร | เขาสามแก้ว | XRF/BL1.1W-XRF-data/15keV/No.26_KSK358-02-300s-15keV.mca | 1.1W | 2022-03-11 | {'Cu':7.27, 'Fe':2.80} |  | Concentration คำนวณด้วยวิธี Fundamental parameter โดยใช้โปรแกรม PyMCA
KSK366-01 | ornament | เครื่องประดับ | หอจดหมายเหตพุทธทาส อินทปัญโญ/มูลนิธิสุธีรัตนา | gold matchbox with beads | ทอง กล่องไม้ขีด เม็ดทอง |  | Pictures/Gold/KSK/KSK366-01_Front.jpg | Pictures/Gold/KSK/KSK366-01_Back.jpg | 0.39 | ไทย | ชุมพร | เขาสามแก้ว | XRF/Vanta_handheld/chemistry-KSK366-01-2022-01-24.pdf | Vanta (Precious mode) | 2022-01-24 | {'Au':91.94, 'Ag':7.91, 'Fe':0.15}
KSK366-02 | ornament | เครื่องประดับ | หอจดหมายเหตพุทธทาส อินทปัญโญ/มูลนิธิสุธีรัตนา | gold bead | ทอง ลูกปัด |  | Pictures/Gold/KSK/KSK366-02.jpg |  | 3.28 | ไทย | ชุมพร | เขาสามแก้ว | XRF/Vanta_handheld/chemistry-KSK366-02-2022-01-24.pdf | Vanta (Precious mode) | 2022-01-24 | {'Au':86.20, 'Ag':13.37, 'Cu':0.29, 'Fe':0.15}
KSK381-02_p1 | ornament | เครื่องประดับ | หอจดหมายเหตพุทธทาส อินทปัญโญ/มูลนิธิสุธีรัตนา | gold ring with triratna symbol | แหวน ทอง ตรีรัตนะ |  | Pictures/Gold/KSK/KSK381-02_Front.jpg | Pictures/Gold/KSK/KSK381-02_Back.jpg | 9.11 | ไทย | ชุมพร | เขาสามแก้ว | XRF/Vanta_handheld/chemistry-KSK381-02_p1-2022-01-24.pdf | Vanta (Precious mode) | 2022-01-24 | {'Au':87.68, 'Ag':10.27, 'Fe':0.24, 'Pt':1.81}
KSK381-02_p1 | ornament | เครื่องประดับ | หอจดหมายเหตพุทธทาส อินทปัญโญ/มูลนิธิสุธีรัตนา | gold ring with triratna symbol | แหวน ทอง ตรีรัตนะ |  | Pictures/Gold/KSK/KSK381-02_Front.jpg | Pictures/Gold/KSK/KSK381-02_Back.jpg | 9.11 | ไทย | ชุมพร | เขาสามแก้ว | XRF/BL8/file Avg divide I0 type file .csv/KSK381-02_P1_10keV_20min_DD1.5cm_BS1x1mm_Heflow_13SDD 1925_7chavg.csv | 8 | 24/02/2022 | {'Au':92.99, 'Ag':6.70, 'Cu':0.31} | {'Mo':0, 'Os':0} | ปริมาณร้อยละของธาตุทอง เงิน คอปเปอร์
KSK381-02_p1 | ornament | เครื่องประดับ | หอจดหมายเหตพุทธทาส อินทปัญโญ/มูลนิธิสุธีรัตนา | gold ring with triratna symbol | แหวน ทอง ตรีรัตนะ |  | Pictures/Gold/KSK/KSK381-02_Front.jpg | Pictures/Gold/KSK/KSK381-02_Back.jpg | 9.11 | ไทย | ชุมพร | เขาสามแก้ว | XRF/BL1.1W-XRF-data/11.764keV/KSK381-02-P1.mca | 1.1W | 2022-02-18 | {'Pt':0.0002881}
KSK381-02_p1 | ornament | เครื่องประดับ | หอจดหมายเหตพุทธทาส อินทปัญโญ/มูลนิธิสุธีรัตนา | gold ring with triratna symbol | แหวน ทอง ตรีรัตนะ |  | Pictures/Gold/KSK/KSK381-02_Front.jpg | Pictures/Gold/KSK/KSK381-02_Back.jpg | 9.11 | ไทย | ชุมพร | เขาสามแก้ว | XRF/BL1.1W-XRF-data/15keV/No.27_KSK381-01-P1-300s-15keV.mca | 1.1W | 2022-03-11 | {'Cu':2.05, 'Fe':3.36} |  | Concentration คำนวณด้วยวิธี Fundamental parameter โดยใช้โปรแกรม PyMCA
KSK381-02_p2 | ornament | เครื่องประดับ | หอจดหมายเหตพุทธทาส อินทปัญโญ/มูลนิธิสุธีรัตนา | gold ring with triratna symbol | แหวน ทอง ตรีรัตนะ |  | Pictures/Gold/KSK/KSK381-02_Front.jpg | Pictures/Gold/KSK/KSK381-02_Back.jpg | 9.11 | ไทย | ชุมพร | เขาสามแก้ว | XRF/Vanta_handheld/chemistry-KSK381-02_p2-2022-01-24.pdf | Vanta (Precious mode) | 2022-01-24 | {'Au':86.42, 'Ag':11.01, 'Cu':0.25, 'Fe':0.44, 'Pt':1.88}
KSK381-02_p2 | ornament | เครื่องประดับ | หอจดหมายเหตพุทธทาส อินทปัญโญ/มูลนิธิสุธีรัตนา | gold ring with triratna symbol | แหวน ทอง ตรีรัตนะ |  | Pictures/Gold/KSK/KSK381-02_Front.jpg | Pictures/Gold/KSK/KSK381-02_Back.jpg | 9.11 | ไทย | ชุมพร | เขาสามแก้ว | XRF/BL8/file Avg divide I0 type file .csv/KSK381-02_P2_10keV_20min_DD1.5cm_BS5mm_Heflow_13SDD 2357_9chavg.csv | 8 | 24/02/2022 | {'Au':92.45, 'Ag':7.17, 'Cu':0.38} | {'Mo':0, 'Ru':0, 'Os':0} | ปริมาณร้อยละของธาตุทอง เงิน คอปเปอร์
KSK381-02_p2 | ornament | เครื่องประดับ | หอจดหมายเหตพุทธทาส อินทปัญโญ/มูลนิธิสุธีรัตนา | gold ring with triratna symbol | แหวน ทอง ตรีรัตนะ |  | Pictures/Gold/KSK/KSK381-02_Front.jpg | Pictures/Gold/KSK/KSK381-02_Back.jpg | 9.11 | ไทย | ชุมพร | เขาสามแก้ว | XRF/BL1.1W-XRF-data/11.764keV/KSK381-02.mca | 1.1W | 2022-02-18 | {'Pt':0.00045}
KSK381-02_p2 | ornament | เครื่องประดับ | หอจดหมายเหตพุทธทาส อินทปัญโญ/มูลนิธิสุธีรัตนา | gold ring with triratna symbol | แหวน ทอง ตรีรัตนะ |  | Pictures/Gold/KSK/KSK381-02_Front.jpg | Pictures/Gold/KSK/KSK381-02_Back.jpg | 9.11 | ไทย | ชุมพร | เขาสามแก้ว | XRF/BL1.1W-XRF-data/15keV/No.27_KSK381-01-P2-300s-15keV.mca | 1.1W | 2022-03-11 | {'Cu':2.05, 'Fe':3.36} |  | Concentration คำนวณด้วยวิธี Fundamental parameter โดยใช้โปรแกรม PyMCA
KSK381-03_p1 | ornament | เครื่องประดับ | หอจดหมายเหตพุทธทาส อินทปัญโญ/มูลนิธิสุธีรัตนา | gold ring | แหวนทอง |  | Pictures/Gold/KSK/KSK381-03_Front.jpg | Pictures/Gold/KSK/KSK381-03_Side.jpg | 3.56 | ไทย | ชุมพร | เขาสามแก้ว | XRF/Vanta_handheld/chemistry-KSK381-03_p1-2022-01-24.pdf | Vanta (Precious mode) | 2022-01-24 | {'Au':62.78, 'Ag':19.33, 'Cu':0.53, 'Cr':5.59, 'Fe':11.77} |  |  | XAS/Cu_kedge/KSK381-03-P1.xmu | 1.1W |  | Cu K-edge | XAS/Cu_kedge/KSK381-03-P1.png
KSK381-03_p1 | ornament | เครื่องประดับ | หอจดหมายเหตพุทธทาส อินทปัญโญ/มูลนิธิสุธีรัตนา | gold ring | แหวนทอง |  | Pictures/Gold/KSK/KSK381-03_Front.jpg | Pictures/Gold/KSK/KSK381-03_Side.jpg | 3.56 | ไทย | ชุมพร | เขาสามแก้ว | XRF/BL8/file Avg divide I0 type file .csv/KSK381-03_P1_10keV_20min_DD1.5cm_BS1x1mm_Heflow_13SDD 1946_8chavg.csv | 8 | 24/02/2022 | {'Au':77.12, 'Ag':21.89, 'Cu':0.99} | {'Mo':0, 'Os':0} | ปริมาณร้อยละของธาตุทอง เงิน คอปเปอร์ | XAS/Fe_kedge/KSK381-03-Fe.xmu | 1.1W |  | Fe K-edge | XAS/Fe_kedge/KSK381-03.png
KSK381-03_p1 | ornament | เครื่องประดับ | หอจดหมายเหตพุทธทาส อินทปัญโญ/มูลนิธิสุธีรัตนา | gold ring | แหวนทอง |  | Pictures/Gold/KSK/KSK381-03_Front.jpg | Pictures/Gold/KSK/KSK381-03_Side.jpg | 3.56 | ไทย | ชุมพร | เขาสามแก้ว | XRF/BL1.1W-XRF-data/11.764keV/KSK381-03-P1.mca | 1.1W | 2022-02-18 | {'Pt':0.0000097}
KSK381-03_p1 | ornament | เครื่องประดับ | หอจดหมายเหตพุทธทาส อินทปัญโญ/มูลนิธิสุธีรัตนา | gold ring | แหวนทอง |  | Pictures/Gold/KSK/KSK381-03_Front.jpg | Pictures/Gold/KSK/KSK381-03_Side.jpg | 3.56 | ไทย | ชุมพร | เขาสามแก้ว | XRF/BL1.1W-XRF-data/15keV/No.25_KSK381-03-P1-300s-15keV.mca | 1.1W | 2022-03-11 | {'Cu':3.83, 'Fe':2.48} |  | Concentration คำนวณด้วยวิธี Fundamental parameter โดยใช้โปรแกรม PyMCA
KSK381-03_p2 | ornament | เครื่องประดับ | หอจดหมายเหตพุทธทาส อินทปัญโญ/มูลนิธิสุธีรัตนา | gold ring | แหวนทอง |  | Pictures/Gold/KSK/KSK381-03_Front.jpg | Pictures/Gold/KSK/KSK381-03_Side.jpg | 3.56 | ไทย | ชุมพร | เขาสามแก้ว | XRF/Vanta_handheld/chemistry-KSK381-03_p2-2022-01-24.pdf | Vanta (Precious mode) | 2022-01-24 | {'Au':71.05, 'Ag':24.09, 'Cu':0.53, 'Cr':1.32, 'Fe':3.02}
KSK381-03_p2 | ornament | เครื่องประดับ | หอจดหมายเหตพุทธทาส อินทปัญโญ/มูลนิธิสุธีรัตนา | gold ring | แหวนทอง |  | Pictures/Gold/KSK/KSK381-03_Front.jpg | Pictures/Gold/KSK/KSK381-03_Side.jpg | 3.56 | ไทย | ชุมพร | เขาสามแก้ว | XRF/BL8/file Avg divide I0 type file .csv/KSK381-03_P2_10keV_20min_DD1.5cm_BS5mm_Heflow_13SDD 2336_9chavg.csv | 8 | 23/02/2022 | {'Au':85.74.14, 'Ag':13.66, 'Cu':0.61} | {'Mo':0, 'Ru':0, 'Pd':0, 'Os':0} | ปริมาณร้อยละของธาตุทอง เงิน คอปเปอร์
KSK381-03_p2 | ornament | เครื่องประดับ | หอจดหมายเหตพุทธทาส อินทปัญโญ/มูลนิธิสุธีรัตนา | gold ring | แหวนทอง |  | Pictures/Gold/KSK/KSK381-03_Front.jpg | Pictures/Gold/KSK/KSK381-03_Side.jpg | 3.56 | ไทย | ชุมพร | เขาสามแก้ว | XRF/BL1.1W-XRF-data/11.764keV/KSK381-03-P2.mca | 1.1W | 2022-02-18 | {'Pt':0.0000064}
KSK417NY-01-01 | ornament | เครื่องประดับ | หอจดหมายเหตพุทธทาส อินทปัญโญ/มูลนิธิสุธีรัตนา | gold axe | ทอง ขวาน คู่ |  | Pictures/Gold/KSK/KSK417NY_Front.jpg | Pictures/Gold/KSK/KSK417NY_Back.jpg | 0.63 | ไทย | ชุมพร | เขาสามแก้ว | XRF/Vanta_handheld/chemistry-KSK417NY-01-01-2022-01-24.pdf | Vanta (Precious mode) | 2022-01-24 | {'Au':83.52, 'Ag':16.22, 'Cu':0.26}
KSK417NY-01-01 | ornament | เครื่องประดับ | หอจดหมายเหตพุทธทาส อินทปัญโญ/มูลนิธิสุธีรัตนา | gold axe | ทอง ขวาน คู่ |  | Pictures/Gold/KSK/KSK417NY_Front.jpg | Pictures/Gold/KSK/KSK417NY_Back.jpg | 0.63 | ไทย | ชุมพร | เขาสามแก้ว | XRF/BL8/file Avg divide I0 type file .csv/KSK417NY_10keV_20min_DD1.5cm_BS5mm_Heflow_13SDD 1316_9chavg.csv | 8 | 23/02/2022 | {'Au':89.75, 'Ag':9.93, 'Cu':0.32} | {'Mo':0, 'Ru':0, 'Pd':0, 'W':0, 'Os':0} | ปริมาณร้อยละของธาตุทอง เงิน คอปเปอร์
KSK417NY-01-01 | ornament | เครื่องประดับ | หอจดหมายเหตพุทธทาส อินทปัญโญ/มูลนิธิสุธีรัตนา | gold axe | ทอง ขวาน คู่ |  | Pictures/Gold/KSK/KSK417NY_Front.jpg | Pictures/Gold/KSK/KSK417NY_Back.jpg | 0.63 | ไทย | ชุมพร | เขาสามแก้ว | XRF/BL1.1W-XRF-data/11.764keV/KSK417NY.mca | 1.1W | 2022-02-18 | {'Pt':0.0000147}
KSK417NY-01-01 | ornament | เครื่องประดับ | หอจดหมายเหตพุทธทาส อินทปัญโญ/มูลนิธิสุธีรัตนา | gold axe | ทอง ขวาน คู่ |  | Pictures/Gold/KSK/KSK417NY_Front.jpg | Pictures/Gold/KSK/KSK417NY_Back.jpg | 0.63 | ไทย | ชุมพร | เขาสามแก้ว | XRF/BL1.1W-XRF-data/15keV/No.17_KSK417NY-300s-15keV.mca | 1.1W | 2022-03-11 | {'Cu':1.11, 'Fe':2.01} |  | Concentration คำนวณด้วยวิธี Fundamental parameter โดยใช้โปรแกรม PyMCA
KSK441-3 | ornament | เครื่องประดับ | หอจดหมายเหตพุทธทาส อินทปัญโญ/มูลนิธิสุธีรัตนา | gold piece | ชิ้น ทอง |  | Pictures/Gold/KSK/KSK0441-03.jpg |  | 0.61 | ไทย | ชุมพร | เขาสามแก้ว | XRF/Vanta_handheld/chemistry-KSK441-3-2022-01-24.pdf | Vanta (Precious mode) | 2022-01-24 | {'Au':89.05, 'Ag':10.49, 'Cu':0.22, 'Fe':0.24}
KSK441-3 | ornament | เครื่องประดับ | หอจดหมายเหตพุทธทาส อินทปัญโญ/มูลนิธิสุธีรัตนา | gold piece | ชิ้น ทอง |  | Pictures/Gold/KSK/KSK0441-03.jpg |  | 0.61 | ไทย | ชุมพร | เขาสามแก้ว | XRF/BL8/file Avg divide I0 type file .csv/KSK441-03_10keV_20min_DD1.5cm_BS1x1mm_Heflow_13SDD 1323_6chavg.csv | 8 | 24/02/2022 | {'Au':98.91, 'Ag':0.98, 'Cu':0.11} | {'Mo':0, 'Os':0} | ปริมาณร้อยละของธาตุทอง เงิน คอปเปอร์
KSK441-3 | ornament | เครื่องประดับ | หอจดหมายเหตพุทธทาส อินทปัญโญ/มูลนิธิสุธีรัตนา | gold piece | ชิ้น ทอง |  | Pictures/Gold/KSK/KSK0441-03.jpg |  | 0.61 | ไทย | ชุมพร | เขาสามแก้ว | XRF/BL1.1W-XRF-data/11.764keV/KSK441-03.mca | 1.1W | 2022-02-18 | {'Pt':0.0000001}
KSK441-3 | ornament | เครื่องประดับ | หอจดหมายเหตพุทธทาส อินทปัญโญ/มูลนิธิสุธีรัตนา | gold piece | ชิ้น ทอง |  | Pictures/Gold/KSK/KSK0441-03.jpg |  | 0.61 | ไทย | ชุมพร | เขาสามแก้ว | XRF/BL1.1W-XRF-data/15keV/No.10_KSK441-03-600s-15keV.mca | 1.1W | 2022-03-11 | {'Cu':0.25, 'Fe':0.06} |  | Concentration คำนวณด้วยวิธี Fundamental parameter โดยใช้โปรแกรม PyMCA
KSK441-3 | ornament | เครื่องประดับ | หอจดหมายเหตพุทธทาส อินทปัญโญ/มูลนิธิสุธีรัตนา | gold piece | ชิ้น ทอง |  | Pictures/Gold/KSK/KSK0441-03.jpg |  | 0.61 | ไทย | ชุมพร | เขาสามแก้ว | XRF/BL1.1W-XRF-data/15keV/No.10_repeat_KSK0441-03-300s-15keV.mca | 1.1W | 2022-03-11 | {'Cu':1.34, 'Fe':3.59} |  | Concentration คำนวณด้วยวิธี Fundamental parameter โดยใช้โปรแกรม PyMCA
KSK466-01 | ornament | เครื่องประดับ | หอจดหมายเหตพุทธทาส อินทปัญโญ/มูลนิธิสุธีรัตนา | gold sheet thin | ทอง แผ่น บาง |  | Pictures/Gold/KSK/KSK466.jpg |  | 1.5 | ไทย | ชุมพร | เขาสามแก้ว | XRF/Vanta_handheld/chemistry-KSK466-01-2022-01-24.pdf | Vanta (Precious mode) | 2022-01-24 | {'Au':91.61, 'Ag':7.41, 'Cu':0.43, 'Fe':0.55}
KSK512 | ornament | เครื่องประดับ | หอจดหมายเหตพุทธทาส อินทปัญโญ/มูลนิธิสุธีรัตนา | gold disc with repousse ornamentation of an animal frieze surrounding a central lotus with 15 petals | แผ่น ทอง ดุนลาย รูปสัตว์ ดอกบัว 15 กลีบ |  | Pictures/Gold/KSK/KSK512.jpg | Pictures/Gold/KSK/KSK512_4Piece.jpg |  | ไทย | ชุมพร | เขาสามแก้ว | XRF/Vanta_handheld/chemistry-KSK512-2021-12-14.pdf | Vanta (Precious mode) | 2021-12-14 | {'Au':83.36, 'Ag':13.08, 'Cu':3.10, 'Fe':0.47}
KSK512 | ornament | เครื่องประดับ | หอจดหมายเหตพุทธทาส อินทปัญโญ/มูลนิธิสุธีรัตนา | gold disc with repousse ornamentation of an animal frieze surrounding a central lotus with 15 petals | แผ่น ทอง ดุนลาย รูปสัตว์ ดอกบัว 15 กลีบ |  | Pictures/Gold/KSK/KSK512.jpg | Pictures/Gold/KSK/KSK512_4Piece.jpg |  | ไทย | ชุมพร | เขาสามแก้ว | XRF/BL8/file Avg divide I0 type file .csv/KSK512_10keV_20min_DD2.5cm_BS5mm_HeFlowbellow_13SDD_ 1607_9chavg.csv | 8 | 20/01/2022 | {'Au':86.91, 'Ag':9.51, 'Cu':3.58} | {'Mo':0, 'Ru':0, 'Pd':0, 'W':0, 'Os':0} | ปริมาณร้อยละของธาตุทอง เงิน คอปเปอร์
KSK512 | ornament | เครื่องประดับ | หอจดหมายเหตพุทธทาส อินทปัญโญ/มูลนิธิสุธีรัตนา | gold disc with repousse ornamentation of an animal frieze surrounding a central lotus with 15 petals | แผ่น ทอง ดุนลาย รูปสัตว์ ดอกบัว 15 กลีบ |  | Pictures/Gold/KSK/KSK512.jpg | Pictures/Gold/KSK/KSK512_4Piece.jpg |  | ไทย | ชุมพร | เขาสามแก้ว | XRF/BL1.1W-XRF-data/11.764keV/KSK512.mca | 1.1W | 2021-12-15 | {'Pt':0.0000209}
KSK512 | ornament | เครื่องประดับ | หอจดหมายเหตพุทธทาส อินทปัญโญ/มูลนิธิสุธีรัตนา | gold disc with repousse ornamentation of an animal frieze surrounding a central lotus with 15 petals | แผ่น ทอง ดุนลาย รูปสัตว์ ดอกบัว 15 กลีบ |  | Pictures/Gold/KSK/KSK512.jpg | Pictures/Gold/KSK/KSK512_4Piece.jpg |  | ไทย | ชุมพร | เขาสามแก้ว | XRF/BL1.1W-XRF-data/15keV/No.10_KSK512-300sec-15keV.mca | 1.1W | 2022-03-11 | {'Cu':22.62, 'Fe':3.89} |  | Concentration คำนวณด้วยวิธี Fundamental parameter โดยใช้โปรแกรม PyMCA
KSK512 | ornament | เครื่องประดับ | หอจดหมายเหตพุทธทาส อินทปัญโญ/มูลนิธิสุธีรัตนา | gold disc with repousse ornamentation of an animal frieze surrounding a central lotus with 15 petals | แผ่น ทอง ดุนลาย รูปสัตว์ ดอกบัว 15 กลีบ |  | Pictures/Gold/KSK/KSK512.jpg | Pictures/Gold/KSK/KSK512_4Piece.jpg |  | ไทย | ชุมพร | เขาสามแก้ว | XRF/BL1.1W-XRF-data/15keV/KSK 512-300s-15keV.mca | 1.1W | 2022-03-11 | {'Cu':23.27, 'Fe':4.54} |  | Concentration คำนวณด้วยวิธี Fundamental parameter โดยใช้โปรแกรม PyMCA
KSK515 | ornament | เครื่องประดับ | หอจดหมายเหตพุทธทาส อินทปัญโญ/มูลนิธิสุธีรัตนา | gold spiral wire | ทอง เส้น ขดเกลียว |  | Pictures/Gold/KSK/KSK515.jpg |  |  | ไทย | ชุมพร | เขาสามแก้ว | XRF/Vanta_handheld/chemistry-KSK515-2021-12-14.pdf | Vanta (Precious mode) | 2021-12-14 | {'Au':90.49, 'Ag':8.96, 'Fe':0.56}
KSK515 | ornament | เครื่องประดับ | หอจดหมายเหตพุทธทาส อินทปัญโญ/มูลนิธิสุธีรัตนา | gold spiral wire | ทอง เส้น ขดเกลียว |  | Pictures/Gold/KSK/KSK515.jpg |  |  | ไทย | ชุมพร | เขาสามแก้ว | XRF/BL1.1W-XRF-data/11.764keV/KSK515.mca | 1.1W | 2021-12-15 | {'Pt':0.0000125}
KSK515 | ornament | เครื่องประดับ | หอจดหมายเหตพุทธทาส อินทปัญโญ/มูลนิธิสุธีรัตนา | gold spiral wire | ทอง เส้น ขดเกลียว |  | Pictures/Gold/KSK/KSK515.jpg |  |  | ไทย | ชุมพร | เขาสามแก้ว | XRF/BL1.1W-XRF-data/15keV/No.6_KSK515-300sec-15keV.mca | 1.1W | 2022-03-11 | {'Cu':0.86, 'Fe':3.33} |  | Concentration คำนวณด้วยวิธี Fundamental parameter โดยใช้โปรแกรม PyMCA
KSK515 | ornament | เครื่องประดับ | หอจดหมายเหตพุทธทาส อินทปัญโญ/มูลนิธิสุธีรัตนา | gold spiral wire | ทอง เส้น ขดเกลียว |  | Pictures/Gold/KSK/KSK515.jpg |  |  | ไทย | ชุมพร | เขาสามแก้ว | XRF/BL1.1W-XRF-data/15keV/KSK15-300s-15keV.mca | 1.1W | 2022-03-11 | {'Cu':0.81, 'Fe':2.89} |  | Concentration คำนวณด้วยวิธี Fundamental parameter โดยใช้โปรแกรม PyMCA
KSK600-02 | ornament | เครื่องประดับ | หอจดหมายเหตพุทธทาส อินทปัญโญ/มูลนิธิสุธีรัตนา | dodecahedron gold bead | ลูกปัด ทอง ทรงสิบสองหน้า โปร่ง |  | Pictures/Gold/KSK/KSK600-02.jpg |  | 0.52 | ไทย | ชุมพร | เขาสามแก้ว | XRF/Vanta_handheld/chemistry-KSK600-02-2022-01-05.pdf | Vanta (Precious mode) | 2022-01-05 | {'Au':80.17, 'Ag':18.73, 'Cu':0.67, 'Fe':0.43}
KSK600-02 | ornament | เครื่องประดับ | หอจดหมายเหตพุทธทาส อินทปัญโญ/มูลนิธิสุธีรัตนา | dodecahedron gold bead | ลูกปัด ทอง ทรงสิบสองหน้า โปร่ง |  | Pictures/Gold/KSK/KSK600-02.jpg |  | 0.52 | ไทย | ชุมพร | เขาสามแก้ว | XRF/BL8/file Avg divide I0 type file .csv/KSK600-02_10keV_20min_DD2.5cm_BS1x1mm_Heflow_13SDD 1233_7chavg.csv | 8 | 20/01/2022 | {'Au':90.62, 'Ag':8.22, 'Cu':1.15} | {'Mo':0, 'Ru':0, 'Os':0} | ปริมาณร้อยละของธาตุทอง เงิน คอปเปอร์
KSK600-02 | ornament | เครื่องประดับ | หอจดหมายเหตพุทธทาส อินทปัญโญ/มูลนิธิสุธีรัตนา | dodecahedron gold bead | ลูกปัด ทอง ทรงสิบสองหน้า โปร่ง |  | Pictures/Gold/KSK/KSK600-02.jpg |  | 0.52 | ไทย | ชุมพร | เขาสามแก้ว | XRF/BL1.1W-XRF-data/11.764keV/KSK0600-02.mca | 1.1W | 2021-12-15 | {'Pt':0.0000022}
KSK600-02 | ornament | เครื่องประดับ | หอจดหมายเหตพุทธทาส อินทปัญโญ/มูลนิธิสุธีรัตนา | dodecahedron gold bead | ลูกปัด ทอง ทรงสิบสองหน้า โปร่ง |  | Pictures/Gold/KSK/KSK600-02.jpg |  | 0.52 | ไทย | ชุมพร | เขาสามแก้ว | XRF/BL1.1W-XRF-data/15keV/No.2_KSK600-02-600sec-15keV.mca | 1.1W | 2022-03-11 | {'Cu':2.76, 'Fe':2.56} |  | Concentration คำนวณด้วยวิธี Fundamental parameter โดยใช้โปรแกรม PyMCA
KSK607-01 | ornament | เครื่องประดับ | หอจดหมายเหตพุทธทาส อินทปัญโญ/มูลนิธิสุธีรัตนา | dodecahedron gold bead | ลูกปัด ทอง ทรงสิบสองหน้า โปร่ง |  | Pictures/Gold/KSK/KSK607-01.jpg |  | 0.86 | ไทย | ชุมพร | เขาสามแก้ว | XRF/Vanta_handheld/chemistry-KSK607-01-2022-01-05.pdf | Vanta (Precious mode) | 2022-01-05 | {'Au':91.87, 'Ag':7.29, 'Fe':0.84}
KSK607-01 | ornament | เครื่องประดับ | หอจดหมายเหตพุทธทาส อินทปัญโญ/มูลนิธิสุธีรัตนา | dodecahedron gold bead | ลูกปัด ทอง ทรงสิบสองหน้า โปร่ง |  | Pictures/Gold/KSK/KSK607-01.jpg |  | 0.86 | ไทย | ชุมพร | เขาสามแก้ว | XRF/BL8/file Avg divide I0 type file .csv/KSK607-01_10keV_20min_DD2.5cm_BS1x1mm_Heflow_13SDD 1315_7chavg.csv | 8 | 21/01/2022 | {'Au':97.31, 'Ag':2.55, 'Cu':0.14} | {'Mo':0, 'Ru':0, 'Os':0} | ปริมาณร้อยละของธาตุทอง เงิน คอปเปอร์
KSK607-01 | ornament | เครื่องประดับ | หอจดหมายเหตพุทธทาส อินทปัญโญ/มูลนิธิสุธีรัตนา | dodecahedron gold bead | ลูกปัด ทอง ทรงสิบสองหน้า โปร่ง |  | Pictures/Gold/KSK/KSK607-01.jpg |  | 0.86 | ไทย | ชุมพร | เขาสามแก้ว | XRF/BL1.1W-XRF-data/11.764keV/KSK0607-01.mca | 1.1W | 2022-02-18 | {'Pt':0.0000001}
KSK607-01 | ornament | เครื่องประดับ | หอจดหมายเหตพุทธทาส อินทปัญโญ/มูลนิธิสุธีรัตนา | dodecahedron gold bead | ลูกปัด ทอง ทรงสิบสองหน้า โปร่ง |  | Pictures/Gold/KSK/KSK607-01.jpg |  | 0.86 | ไทย | ชุมพร | เขาสามแก้ว | XRF/BL1.1W-XRF-data/15keV/No.3_KSK607-01-600sec-15keV.mca | 1.1W | 2022-03-11 | {'Cu':0.64, 'Fe':0.32} |  | Concentration คำนวณด้วยวิธี Fundamental parameter โดยใช้โปรแกรม PyMCA
KSK607_P1 | ornament | เครื่องประดับ | หอจดหมายเหตพุทธทาส อินทปัญโญ/มูลนิธิสุธีรัตนา | gold ring with triratna symbol | แหวน ทอง ตรีรัตนะ |  | Pictures/Gold/KSK/KSK607_Front.jpg | Pictures/Gold/KSK/KSK607_Back.jpg |  | ไทย | ชุมพร | เขาสามแก้ว | XRF/Vanta_handheld/chemistry-KSK607_P1-2021-12-14.pdf | Vanta (Precious mode) | 2021-12-14 | {'Au':88.34, 'Ag':10.57, 'Cu':0.21, 'Fe':0.28, 'Pt':0.59}
KSK607_P1 | ornament | เครื่องประดับ | หอจดหมายเหตพุทธทาส อินทปัญโญ/มูลนิธิสุธีรัตนา | gold ring with triratna symbol | แหวน ทอง ตรีรัตนะ |  | Pictures/Gold/KSK/KSK607_Front.jpg | Pictures/Gold/KSK/KSK607_Back.jpg |  | ไทย | ชุมพร | เขาสามแก้ว | XRF/BL8/file Avg divide I0 type file .csv/KSK607_P1_10keV_20min_DD2.5cm_BS5mm_Heflow_13SDD 1628_8chavg.csv | 8 | 20/01/2022 | {'Au':93.79, 'Ag':5.91, 'Cu':0.30} | {'Mo':0, 'Ru':0, 'W':0, 'Os':0} | ปริมาณร้อยละของธาตุทอง เงิน คอปเปอร์
KSK607_P1 | ornament | เครื่องประดับ | หอจดหมายเหตพุทธทาส อินทปัญโญ/มูลนิธิสุธีรัตนา | gold ring with triratna symbol | แหวน ทอง ตรีรัตนะ |  | Pictures/Gold/KSK/KSK607_Front.jpg | Pictures/Gold/KSK/KSK607_Back.jpg |  | ไทย | ชุมพร | เขาสามแก้ว | XRF/BL1.1W-XRF-data/11.764keV/KSK607-P1.mca | 1.1W | 2021-12-15 | {'Pt':0.0001369}
KSK607_P1 | ornament | เครื่องประดับ | หอจดหมายเหตพุทธทาส อินทปัญโญ/มูลนิธิสุธีรัตนา | gold ring with triratna symbol | แหวน ทอง ตรีรัตนะ |  | Pictures/Gold/KSK/KSK607_Front.jpg | Pictures/Gold/KSK/KSK607_Back.jpg |  | ไทย | ชุมพร | เขาสามแก้ว | XRF/BL1.1W-XRF-data/15keV/No.8_KSK607-P1-300sec-15keV.mca | 1.1W | 2021-12-15 | {'Cu':2.03, 'Fe':6.71} |  | Concentration คำนวณด้วยวิธี Fundamental parameter โดยใช้โปรแกรม PyMCA
KSK607_P1 | ornament | เครื่องประดับ | หอจดหมายเหตพุทธทาส อินทปัญโญ/มูลนิธิสุธีรัตนา | gold ring with triratna symbol | แหวน ทอง ตรีรัตนะ |  | Pictures/Gold/KSK/KSK607_Front.jpg | Pictures/Gold/KSK/KSK607_Back.jpg |  | ไทย | ชุมพร | เขาสามแก้ว | XRF/BL1.1W-XRF-data/15keV/No.3_repeat_KSK607-P1-300s-15keV.mca | 1.1W | 2022-03-11 | {'Cu':1.40, 'Fe':3.83} |  | Concentration คำนวณด้วยวิธี Fundamental parameter โดยใช้โปรแกรม PyMCA
KSK607_P2 | ornament | เครื่องประดับ | หอจดหมายเหตพุทธทาส อินทปัญโญ/มูลนิธิสุธีรัตนา | gold ring with triratna symbol | แหวน ทอง ตรีรัตนะ |  | Pictures/Gold/KSK/KSK607_Front.jpg | Pictures/Gold/KSK/KSK607_Back.jpg |  | ไทย | ชุมพร | เขาสามแก้ว | XRF/Vanta_handheld/chemistry-KSK607_P2-2021-12-14.pdf | Vanta (Precious mode) | 2021-12-14 | {'Au':92.11, 'Ag':7.14, 'Cu':0.75}
KSK607_P2 | ornament | เครื่องประดับ | หอจดหมายเหตพุทธทาส อินทปัญโญ/มูลนิธิสุธีรัตนา | gold ring with triratna symbol | แหวน ทอง ตรีรัตนะ |  | Pictures/Gold/KSK/KSK607_Front.jpg | Pictures/Gold/KSK/KSK607_Back.jpg |  | ไทย | ชุมพร | เขาสามแก้ว | XRF/BL8/file Avg divide I0 type file .csv/KSK607_P2_10keV_20min_DD2.5cm_BS5mm_Heflow_13SDD 1649_8chavg.csv | 8 | 21/01/2022 | {'Au':95.09, 'Ag':3.80, 'Cu':1.11} | {'Mo':0, 'Ru':0, 'W':0, 'Os':0} | ปริมาณร้อยละของธาตุทอง เงิน คอปเปอร์
KSK607_P2 | ornament | เครื่องประดับ | หอจดหมายเหตพุทธทาส อินทปัญโญ/มูลนิธิสุธีรัตนา | gold ring with triratna symbol | แหวน ทอง ตรีรัตนะ |  | Pictures/Gold/KSK/KSK607_Front.jpg | Pictures/Gold/KSK/KSK607_Back.jpg |  | ไทย | ชุมพร | เขาสามแก้ว | XRF/BL1.1W-XRF-data/11.764keV/KSK607-P2.mca | 1.1W | 2021-12-15 | {'Pt':0.0000196}
KSK607_P2 | ornament | เครื่องประดับ | หอจดหมายเหตพุทธทาส อินทปัญโญ/มูลนิธิสุธีรัตนา | gold ring with triratna symbol | แหวน ทอง ตรีรัตนะ |  | Pictures/Gold/KSK/KSK607_Front.jpg | Pictures/Gold/KSK/KSK607_Back.jpg |  | ไทย | ชุมพร | เขาสามแก้ว | XRF/BL1.1W-XRF-data/15keV/No.9_KSK607-P2-300sec-15keV.mca | 1.1W | 2021-12-15 | {'Cu':4.21, 'Fe':3.56} |  | Concentration คำนวณด้วยวิธี Fundamental parameter โดยใช้โปรแกรม PyMCA
KSK607_P2 | ornament | เครื่องประดับ | หอจดหมายเหตพุทธทาส อินทปัญโญ/มูลนิธิสุธีรัตนา | gold ring with triratna symbol | แหวน ทอง ตรีรัตนะ |  | Pictures/Gold/KSK/KSK607_Front.jpg | Pictures/Gold/KSK/KSK607_Back.jpg |  | ไทย | ชุมพร | เขาสามแก้ว | XRF/BL1.1W-XRF-data/15keV/No.3_repeat_KSK607-P2-300s-15keV.mca | 1.1W | 2022-03-11 | {'Cu':4.13, 'Fe':3.03} |  | Concentration คำนวณด้วยวิธี Fundamental parameter โดยใช้โปรแกรม PyMCA
MYM179-01 | ornament | เครื่องประดับ | หอจดหมายเหตพุทธทาส อินทปัญโญ/มูลนิธิสุธีรัตนา | gold octagram sheet | แผ่น ทอง ดาวแปดแฉก |  | Pictures/Gold/MYM/MYM179_Front.jpg | Pictures/Gold/MYM/MYM179_Back.jpg | 0.36 | พม่า |  |  | XRF/Vanta_handheld/chemistry-MYM179-01-2022-01-25.pdf | Vanta (Precious mode) | 2022-01-25 | {'Au':94.05, 'Ag':3.52, 'Fe':2.43}
MYM179-01 | ornament | เครื่องประดับ | หอจดหมายเหตพุทธทาส อินทปัญโญ/มูลนิธิสุธีรัตนา | gold octagram sheet | แผ่น ทอง ดาวแปดแฉก |  | Pictures/Gold/MYM/MYM179_Front.jpg | Pictures/Gold/MYM/MYM179_Back.jpg | 0.36 | พม่า |  |  | XRF/BL1.1W-XRF-data/11.764keV/MYM0179-01.mca | 1.1W | 2022-02-18 | {'Pt':0.0000137}
MYM179-01 | ornament | เครื่องประดับ | หอจดหมายเหตพุทธทาส อินทปัญโญ/มูลนิธิสุธีรัตนา | gold octagram sheet | แผ่น ทอง ดาวแปดแฉก |  | Pictures/Gold/MYM/MYM179_Front.jpg | Pictures/Gold/MYM/MYM179_Back.jpg | 0.36 | พม่า |  |  | XRF/BL1.1W-XRF-data/15keV/No.37_MYM179-01-300s-15keV.mca | 1.1W | 2022-03-11 | {'Cu':0.68, 'Fe':2.65} |  | Concentration คำนวณด้วยวิธี Fundamental parameter โดยใช้โปรแกรม PyMCA
MYM230 | ornament | เครื่องประดับ | หอจดหมายเหตพุทธทาส อินทปัญโญ/มูลนิธิสุธีรัตนา | gold disc | แผ่น ทอง |  | Pictures/Gold/MYM/MYM230_Front.jpg | Pictures/Gold/MYM/MYM230_Back.jpg | 1.13 | พม่า |  | คลองหนู | XRF/Vanta_handheld/chemistry-MYM230-2021-11-29.pdf | Vanta (Precious mode) | 29/11/2021 | {'Au':78.04, 'Ag':17.73, 'Cu':1.97, 'Ti':0.21, 'Fe':1.45} |  |  | XAS/Fe_kedge/MYM230-Fe.xmu | 1.1W |  | Fe K-edge | XAS/Fe_kedge/MYM230.png
MYM230 | ornament | เครื่องประดับ | หอจดหมายเหตพุทธทาส อินทปัญโญ/มูลนิธิสุธีรัตนา | gold disc | แผ่น ทอง |  | Pictures/Gold/MYM/MYM230_Front.jpg | Pictures/Gold/MYM/MYM230_Back.jpg | 1.13 | พม่า |  | คลองหนู | XRF/BL8/file Avg divide I0 type file .csv/MYM230_10keV_20minDD2.5cm_Beamsize5mm_HeFlow_13SDD_0321_Avg9ch.csv | 8 | 30/11/2021 | {'Au':83.86, 'Ag':13.68, 'Cu':2.46} | {'Mo':0, 'Ru':0, 'Os':0} | ปริมาณร้อยละของธาตุทอง เงิน คอปเปอร์
MYM230 | ornament | เครื่องประดับ | หอจดหมายเหตพุทธทาส อินทปัญโญ/มูลนิธิสุธีรัตนา | gold disc | แผ่น ทอง |  | Pictures/Gold/MYM/MYM230_Front.jpg | Pictures/Gold/MYM/MYM230_Back.jpg | 1.13 | พม่า |  | คลองหนู | XRF/BL1.1W-XRF-data/11.764keV/MYM230.mca | 1.1W | 2021-11-29 | {'Pt':0.0000041}
MYM230 | ornament | เครื่องประดับ | หอจดหมายเหตพุทธทาส อินทปัญโญ/มูลนิธิสุธีรัตนา | gold disc | แผ่น ทอง |  | Pictures/Gold/MYM/MYM230_Front.jpg | Pictures/Gold/MYM/MYM230_Back.jpg | 1.13 | พม่า |  | คลองหนู | XRF/BL1.1W-XRF-data/15keV/No.35_MYM230-300s-15keV.mca | 1.1W | 2022-03-11 | {'Cu':10.08, 'Fe':2.64} |  | Concentration คำนวณด้วยวิธี Fundamental parameter โดยใช้โปรแกรม PyMCA
MYM309-03 | ornament | เครื่องประดับ | หอจดหมายเหตพุทธทาส อินทปัญโญ/มูลนิธิสุธีรัตนา | gold disc with repousse ornamentation of a fish | แผ่น ทอง รูป ปลา |  | Pictures/Gold/MYM/MYM309-03_Front.jpg | Pictures/Gold/MYM/MYM309-03_Back.jpg | 0.88 | พม่า |  | คลองหนู | XRF/Vanta_handheld/chemistry-MYM309-03-2022-01-25.pdf | Vanta (Precious mode) | 2022-01-25 | {'Au':93.46, 'Ag':4.89, 'Cu':1.32, 'Fe':0.34}
MYM309-05 | ornament | เครื่องประดับ | หอจดหมายเหตพุทธทาส อินทปัญโญ/มูลนิธิสุธีรัตนา | gold triratna | ทอง ตรีรัตนะ |  | Pictures/Gold/MYM/MYM309-05_Front.jpg |  | 0.25 | พม่า |  | คลองหนู | XRF/Vanta_handheld/chemistry-MYM309-05-2022-01-25.pdf | Vanta (Precious mode) | 2022-01-25 | {'Au':78.91, 'Ag':19.85, 'Cu':0.75, 'Fe':0.49}
MYM309-06 | ornament | เครื่องประดับ | หอจดหมายเหตพุทธทาส อินทปัญโญ/มูลนิธิสุธีรัตนา | gold triratna | ทอง ตรีรัตนะ |  | Pictures/Gold/MYM/MYM309-06_Front.jpg |  | 0.28 |  |  |  | XRF/Vanta_handheld/chemistry-MYM309-06-2022-01-25.pdf | Vanta (Precious mode) | 2022-01-25 | {'Au':92.53, 'Ag':5.46, 'Cu':1.76, 'Fe':0.25}
MYM310 | ornament | เครื่องประดับ | หอจดหมายเหตพุทธทาส อินทปัญโญ/มูลนิธิสุธีรัตนา | gold ring engraved a couple and jars | แหวนทอง สลัก คนคู่ มีหม้อน้ำที่เท้า |  | Pictures/Gold/MYM/MYM310.jpg |  |  | พม่า |  | คลองหนู | XRF/Vanta_handheld/chemistry-MYM310-2021-12-14.pdf | Vanta (Precious mode) | 2021-12-14 | {'Au':75.17.65, 'Ag':24.83}
MYM310 | ornament | เครื่องประดับ | หอจดหมายเหตพุทธทาส อินทปัญโญ/มูลนิธิสุธีรัตนา | gold ring engraved a couple and jars | แหวนทอง สลัก คนคู่ มีหม้อน้ำที่เท้า |  | Pictures/Gold/MYM/MYM310.jpg |  |  | พม่า |  | คลองหนู | XRF/BL8/file Avg divide I0 type file .csv/MYM310_10keV_20min_DD2.5cm_BS5mm_Heflow_13SDD 1859_9chavg.csv | 8 | 20/01/2022 | {'Au':86.34, 'Ag':13.42, 'Cu':0.24} | {'Mo':0, 'Ru':0, 'W':0, 'Os':0} | ปริมาณร้อยละของธาตุทอง เงิน คอปเปอร์
MYM310 | ornament | เครื่องประดับ | หอจดหมายเหตพุทธทาส อินทปัญโญ/มูลนิธิสุธีรัตนา | gold ring engraved a couple and jars | แหวนทอง สลัก คนคู่ มีหม้อน้ำที่เท้า |  | Pictures/Gold/MYM/MYM310.jpg |  |  | พม่า |  | คลองหนู | XRF/BL1.1W-XRF-data/11.764keV/MYM310.mca | 1.1W | 2021-12-15 | {'Pt':0.0000125}
MYM310 | ornament | เครื่องประดับ | หอจดหมายเหตพุทธทาส อินทปัญโญ/มูลนิธิสุธีรัตนา | gold ring engraved a couple and jars | แหวนทอง สลัก คนคู่ มีหม้อน้ำที่เท้า |  | Pictures/Gold/MYM/MYM310.jpg |  |  | พม่า |  | คลองหนู | XRF/BL1.1W-XRF-data/15keV/No.3_MYM310-300sec-15keV.mca | 1.1W | 2021-12-15 | {'Cu':0.81, 'Fe':1.64} |  | Concentration คำนวณด้วยวิธี Fundamental parameter โดยใช้โปรแกรม PyMCA
MYM326_01 | ornament | เครื่องประดับ | หอจดหมายเหตพุทธทาส อินทปัญโญ/มูลนิธิสุธีรัตนา | gold pendant with triratna | จี้ ทอง ตรีรัตนะ |  | Pictures/Gold/MYM/MYM326_Front.jpg |  |  | พม่า |  | คลองหนู | XRF/Vanta_handheld/chemistry-MYM326_01-2021-12-14.pdf | Vanta (Precious mode) | 2021-12-14 | {'Au':82.28, 'Ag':16.45, 'Cu':0.29, 'Ti':0.68, 'Fe':0.30}
MYM326_01 | ornament | เครื่องประดับ | หอจดหมายเหตพุทธทาส อินทปัญโญ/มูลนิธิสุธีรัตนา | gold pendant with triratna | จี้ ทอง ตรีรัตนะ |  | Pictures/Gold/MYM/MYM326_Front.jpg |  |  | พม่า |  | คลองหนู | XRF/BL8/file Avg divide I0 type file .csv/MYM326-01-16_10keV_20min_DD2.5cm_BS5mm_HeFlowbellow_13SDD_ 1301_5chavg.csv | 8 | 19/01/2022 | {'Au':92.66, 'Ag':7.15, 'Cu':0.19} | {'Mo':0, 'Ru':0, 'Os':0} | ปริมาณร้อยละของธาตุทอง เงิน คอปเปอร์
MYM326_01 | ornament | เครื่องประดับ | หอจดหมายเหตพุทธทาส อินทปัญโญ/มูลนิธิสุธีรัตนา | gold pendant with triratna | จี้ ทอง ตรีรัตนะ |  | Pictures/Gold/MYM/MYM326_Front.jpg |  |  | พม่า |  | คลองหนู | XRF/BL1.1W-XRF-data/11.764keV/MYM326-01-16.mca | 1.1W | 2021-12-15 | {'Pt':0.0000109}
MYM326_01 | ornament | เครื่องประดับ | หอจดหมายเหตพุทธทาส อินทปัญโญ/มูลนิธิสุธีรัตนา | gold pendant with triratna | จี้ ทอง ตรีรัตนะ |  | Pictures/Gold/MYM/MYM326_Front.jpg |  |  | พม่า |  | คลองหนู | XRF/BL1.1W-XRF-data/15keV/No.4_MYM326-01-16-300sec-15keV.mca | 1.1W | 2021-12-15 | {'Cu':1.21, 'Fe':2.79} |  | Concentration คำนวณด้วยวิธี Fundamental parameter โดยใช้โปรแกรม PyMCA
MYM326_01 | ornament | เครื่องประดับ | หอจดหมายเหตพุทธทาส อินทปัญโญ/มูลนิธิสุธีรัตนา | gold pendant with triratna | จี้ ทอง ตรีรัตนะ |  | Pictures/Gold/MYM/MYM326_Front.jpg |  |  | พม่า |  | คลองหนู | XRF/BL1.1W-XRF-data/15keV/MYM 326-01-300s-15keV.mca | 1.1W | 2022-03-11 | {'Cu':1.16, 'Fe':3.00} |  | Concentration คำนวณด้วยวิธี Fundamental parameter โดยใช้โปรแกรม PyMCA
MYM326_02 | ornament | เครื่องประดับ | หอจดหมายเหตพุทธทาส อินทปัญโญ/มูลนิธิสุธีรัตนา | granulated gold piece | ชิ้น ทอง เม็ดทอง |  | Pictures/Gold/MYM/MYM326_Side.jpg |  |  | พม่า |  |  | XRF/Vanta_handheld/chemistry-MYM326_02-2021-12-14.pdf | Vanta (Precious mode) | 2021-12-14 | {'Au':88.01, 'Ag':7.72, 'Cu':0.31, 'Ti':0.66, 'Fe':3.31}
MYM326_02 | ornament | เครื่องประดับ | หอจดหมายเหตพุทธทาส อินทปัญโญ/มูลนิธิสุธีรัตนา | granulated gold piece | ชิ้น ทอง เม็ดทอง |  | Pictures/Gold/MYM/MYM326_Side.jpg |  |  | พม่า |  |  | XRF/BL8/file Avg divide I0 type file .csv/MYM326-02-16_10keV_20min_DD2.5cm_BS5mm_HeFlowbellow_13SDD_ 1546_9chavg.csv | 8 | 20/01/2022 | {'Au':95.92, 'Ag':3.83, 'Cu':0.25} | {'Mo':0, 'Ru':0, 'Os':0} | ปริมาณร้อยละของธาตุทอง เงิน คอปเปอร์
MYM326_02 | ornament | เครื่องประดับ | หอจดหมายเหตพุทธทาส อินทปัญโญ/มูลนิธิสุธีรัตนา | granulated gold piece | ชิ้น ทอง เม็ดทอง |  | Pictures/Gold/MYM/MYM326_Side.jpg |  |  | พม่า |  |  | XRF/BL1.1W-XRF-data/11.764keV/MYM326-02-16.mca | 1.1W | 2021-12-15 | {'Pt':0.0000085}
MYM326_02 | ornament | เครื่องประดับ | หอจดหมายเหตพุทธทาส อินทปัญโญ/มูลนิธิสุธีรัตนา | granulated gold piece | ชิ้น ทอง เม็ดทอง |  | Pictures/Gold/MYM/MYM326_Side.jpg |  |  | พม่า |  |  | XRF/BL1.1W-XRF-data/15keV/No.5_MYM326-02-16-300sec-15keV.mca | 1.1W | 2021-12-15 | {'Cu':1.46, 'Fe':19.26} |  | Concentration คำนวณด้วยวิธี Fundamental parameter โดยใช้โปรแกรม PyMCA
MYM352 | ornament | เครื่องประดับ | หอจดหมายเหตพุทธทาส อินทปัญโญ/มูลนิธิสุธีรัตนา | gold triratna | ทอง ตรีรัตนะ |  | Pictures/Gold/MYM/MYM352_Front.jpg | Pictures/Gold/MYM/MYM352_Back.jpg | 0.32 | พม่า |  | เขมายี้ | XRF/Vanta_handheld/chemistry-MYM352-2022-01-25.pdf | Vanta (Precious mode) | 2022-01-25 | {'Au':88.98, 'Ag':10.28, 'Cu':0.21, 'Fe':0.53}
MYM447_01 | ornament | เครื่องประดับ | หอจดหมายเหตพุทธทาส อินทปัญโญ/มูลนิธิสุธีรัตนา | gold disc repousse Triratna | ทอง ดุนนูน ตรีรัตนะ |  | Pictures/Gold/MYM/MYM447_01_Front.jpg | Pictures/Gold/MYM/MYM447_01_Back.jpg | 0.18 | พม่า |  | คลองหนู | XRF/Vanta_handheld/chemistry-MYM447_01-2021-11-29.pdf | Vanta (Precious mode) | 29/11/2021 | {'Au':62.98, 'Ag':13.68, 'Cu':23.06, 'Fe':0.28}
MYM447_01 | ornament | เครื่องประดับ | หอจดหมายเหตพุทธทาส อินทปัญโญ/มูลนิธิสุธีรัตนา | gold disc repousse Triratna | ทอง ดุนนูน ตรีรัตนะ |  | Pictures/Gold/MYM/MYM447_01_Front.jpg | Pictures/Gold/MYM/MYM447_01_Back.jpg | 0.18 | พม่า |  | คลองหนู | XRF/BL8/file Avg divide I0 type file .csv/MYM447-01_10keV_20min_DD2.5cm_Beamsize5mm_HeFlow_13SDD_0236_Avg9ch.csv | 8 | 30/11/2021 | {'Au':62.05, 'Ag':13.51, 'Cu':24.44} | {'Mo':0, 'Ru':0, 'W':0, 'Os':0} | ปริมาณร้อยละของธาตุทอง เงิน คอปเปอร์
MYM447_04 | ornament | เครื่องประดับ | หอจดหมายเหตพุทธทาส อินทปัญโญ/มูลนิธิสุธีรัตนา | gold disc repousse Triratna | ทอง ดุนนูน ตรีรัตนะ |  | Pictures/Gold/MYM/MYM447_04_Front.jpg | Pictures/Gold/MYM/MYM447_04_Back.jpg | 0.2 | พม่า |  | คลองหนู | XRF/Vanta_handheld/chemistry-MYM447_04-2021-11-29.pdf | Vanta (Precious mode) | 29/11/2021 | {'Au':64.82, 'Ag':14.69, 'Cu':20.49} |  |  | XAS/Cu_kedge/MYM0447-04.xmu | 1.1W |  | Cu K-edge | XAS/Cu_kedge/MYM0447-04.png
MYM447_04 | ornament | เครื่องประดับ | หอจดหมายเหตพุทธทาส อินทปัญโญ/มูลนิธิสุธีรัตนา | gold disc repousse Triratna | ทอง ดุนนูน ตรีรัตนะ |  | Pictures/Gold/MYM/MYM447_04_Front.jpg | Pictures/Gold/MYM/MYM447_04_Back.jpg | 0.2 | พม่า |  | คลองหนู | XRF/BL8/file Avg divide I0 type file .csv/MYM447-04_10keV_20min_DD2.5cm_Beamsize5mm_HeFlow_13SDD_0258_Avg9ch.csv | 8 | 30/11/2021 | {'Au':64.00, 'Ag':13.80, 'Cu':22.21} | {'Mo':0, 'Ru':0, 'W':0, 'Os':0} | ปริมาณร้อยละของธาตุทอง เงิน คอปเปอร์ | XAS/Fe_kedge/MYM0447-04-Fe.xmu | 1.1W |  | Fe K-edge | XAS/Fe_kedge/MYM0447-04.png
MYM447_04 | ornament | เครื่องประดับ | หอจดหมายเหตพุทธทาส อินทปัญโญ/มูลนิธิสุธีรัตนา | gold disc repousse Triratna | ทอง ดุนนูน ตรีรัตนะ |  | Pictures/Gold/MYM/MYM447_04_Front.jpg | Pictures/Gold/MYM/MYM447_04_Back.jpg | 0.2 | พม่า |  | คลองหนู | XRF/BL1.1W-XRF-data/11.764keV/MYM0447_04.mca | 1.1W | 2021-12-15 | {'Pt':0.0000030}
MYM447_04 | ornament | เครื่องประดับ | หอจดหมายเหตพุทธทาส อินทปัญโญ/มูลนิธิสุธีรัตนา | gold disc repousse Triratna | ทอง ดุนนูน ตรีรัตนะ |  | Pictures/Gold/MYM/MYM447_04_Front.jpg | Pictures/Gold/MYM/MYM447_04_Back.jpg | 0.2 | พม่า |  | คลองหนู | XRF/BL1.1W-XRF-data/15keV/No.34_MYM0447-04-300s-15keV.mca | 1.1W | 2022-03-11 | {'Cu':84.96, 'Fe':1.16} |  | Concentration คำนวณด้วยวิธี Fundamental parameter โดยใช้โปรแกรม PyMCA
MYM468_P1 | ornament | เครื่องประดับ | หอจดหมายเหตพุทธทาส อินทปัญโญ/มูลนิธิสุธีรัตนา | single exceptional Sunga granulated gold earring, hammered gold sheet decorated with granulation and twisted gold wire, 1st century BCE | ต่างหูทองขนาดใหญ่ ลักษระทางศิลปกรรม คาดว่าเป็นของราชวงศ์ศุงคะ แถบอินเดียใต้ ช่วงพุทธศตวรรษที่ 1 มีลักษณะเหมือนในรูปสลักนูนต่ำที่พบในอินเดีย ประดับด้วยเม็ดทอง และเส้นลวดทอง มีลวดลายเป็นตัวสิงห์ สตรีสูงศักดิ์ ม้า และช้าง มีเม็ดทองเล็กๆ ประดับทั่ว |  | Pictures/Gold/MYM/MYM468.jpg |  |  | พม่า |  | เขมายี้ | XRF/Vanta_handheld/chemistry-MYM468_P1-2021-11-29.pdf | Vanta (Precious mode) | 29/11/2021 | {'Au':92.65, 'Ag':7.35}
MYM468_P1 | ornament | เครื่องประดับ | หอจดหมายเหตพุทธทาส อินทปัญโญ/มูลนิธิสุธีรัตนา | single exceptional Sunga granulated gold earring, hammered gold sheet decorated with granulation and twisted gold wire, 1st century BCE | ต่างหูทองขนาดใหญ่ ลักษระทางศิลปกรรม คาดว่าเป็นของราชวงศ์ศุงคะ แถบอินเดียใต้ ช่วงพุทธศตวรรษที่ 1 มีลักษณะเหมือนในรูปสลักนูนต่ำที่พบในอินเดีย ประดับด้วยเม็ดทอง และเส้นลวดทอง มีลวดลายเป็นตัวสิงห์ สตรีสูงศักดิ์ ม้า และช้าง มีเม็ดทองเล็กๆ ประดับทั่ว |  | Pictures/Gold/MYM/MYM468.jpg |  |  | พม่า |  | เขมายี้ | XRF/BL8/file Avg divide I0 type file .csv/MYM468_P1_10keV_20min_DD2.5cm_BS5mm_HeFlowbellow_13SDD_1347_9chAvg.csv | 8 | 30/11/2021 | {'Au':96.96, 'Ag':2.80, 'Cu':0.24} | {'Mo':0, 'Ru':0, 'Os':0} | ปริมาณร้อยละของธาตุทอง เงิน คอปเปอร์
MYM468_P1 | ornament | เครื่องประดับ | หอจดหมายเหตพุทธทาส อินทปัญโญ/มูลนิธิสุธีรัตนา | single exceptional Sunga granulated gold earring, hammered gold sheet decorated with granulation and twisted gold wire, 1st century BCE | ต่างหูทองขนาดใหญ่ ลักษระทางศิลปกรรม คาดว่าเป็นของราชวงศ์ศุงคะ แถบอินเดียใต้ ช่วงพุทธศตวรรษที่ 1 มีลักษณะเหมือนในรูปสลักนูนต่ำที่พบในอินเดีย ประดับด้วยเม็ดทอง และเส้นลวดทอง มีลวดลายเป็นตัวสิงห์ สตรีสูงศักดิ์ ม้า และช้าง มีเม็ดทองเล็กๆ ประดับทั่ว |  | Pictures/Gold/MYM/MYM468.jpg |  |  | พม่า |  | เขมายี้ | XRF/BL1.1W-XRF-data/11.764keV/MYM468-P1.mca | 1.1W | 2021-11-29 | {'Pt':0.0000061}
MYM468_P2 | ornament | เครื่องประดับ | หอจดหมายเหตพุทธทาส อินทปัญโญ/มูลนิธิสุธีรัตนา | single exceptional Sunga granulated gold earring, hammered gold sheet decorated with granulation and twisted gold wire, 1st century BCE | ต่างหูทองขนาดใหญ่ ลักษระทางศิลปกรรม คาดว่าเป็นของราชวงศ์ศุงคะ แถบอินเดียใต้ ช่วงพุทธศตวรรษที่ 1 มีลักษณะเหมือนในรูปสลักนูนต่ำที่พบในอินเดีย ประดับด้วยเม็ดทอง และเส้นลวดทอง มีลวดลายเป็นตัวสิงห์ สตรีสูงศักดิ์ ม้า และช้าง มีเม็ดทองเล็กๆ ประดับทั่ว |  | Pictures/Gold/MYM/MYM468.jpg |  |  | พม่า |  | เขมายี้ | XRF/Vanta_handheld/chemistry-MYM468_P2-2021-11-29.pdf | Vanta (Precious mode) | 29/11/2021 | {'Au':93.14, 'Ag':6.66, 'Fe':0.20}
MYM468_P2 | ornament | เครื่องประดับ | หอจดหมายเหตพุทธทาส อินทปัญโญ/มูลนิธิสุธีรัตนา | single exceptional Sunga granulated gold earring, hammered gold sheet decorated with granulation and twisted gold wire, 1st century BCE | ต่างหูทองขนาดใหญ่ ลักษระทางศิลปกรรม คาดว่าเป็นของราชวงศ์ศุงคะ แถบอินเดียใต้ ช่วงพุทธศตวรรษที่ 1 มีลักษณะเหมือนในรูปสลักนูนต่ำที่พบในอินเดีย ประดับด้วยเม็ดทอง และเส้นลวดทอง มีลวดลายเป็นตัวสิงห์ สตรีสูงศักดิ์ ม้า และช้าง มีเม็ดทองเล็กๆ ประดับทั่ว |  | Pictures/Gold/MYM/MYM468.jpg |  |  | พม่า |  | เขมายี้ | XRF/BL1.1W-XRF-data/11.764keV/MYM468-P2.mca | 1.1W | 2021-11-29 | {'Pt':0.0000073}
MYM468_P3 | ornament | เครื่องประดับ | หอจดหมายเหตพุทธทาส อินทปัญโญ/มูลนิธิสุธีรัตนา | single exceptional Sunga granulated gold earring, hammered gold sheet decorated with granulation and twisted gold wire, 1st century BCE | ต่างหูทองขนาดใหญ่ ลักษระทางศิลปกรรม คาดว่าเป็นของราชวงศ์ศุงคะ แถบอินเดียใต้ ช่วงพุทธศตวรรษที่ 1 มีลักษณะเหมือนในรูปสลักนูนต่ำที่พบในอินเดีย ประดับด้วยเม็ดทอง และเส้นลวดทอง มีลวดลายเป็นตัวสิงห์ สตรีสูงศักดิ์ ม้า และช้าง มีเม็ดทองเล็กๆ ประดับทั่ว |  | Pictures/Gold/MYM/MYM468.jpg |  |  | พม่า |  | เขมายี้ | XRF/Vanta_handheld/chemistry-MYM468_P3-2021-11-29.pdf | Vanta (Precious mode) | 29/11/2021 | {'Au':93.01, 'Ag':6.79, 'Fe':0.20}
MYM468_P3 | ornament | เครื่องประดับ | หอจดหมายเหตพุทธทาส อินทปัญโญ/มูลนิธิสุธีรัตนา | single exceptional Sunga granulated gold earring, hammered gold sheet decorated with granulation and twisted gold wire, 1st century BCE | ต่างหูทองขนาดใหญ่ ลักษระทางศิลปกรรม คาดว่าเป็นของราชวงศ์ศุงคะ แถบอินเดียใต้ ช่วงพุทธศตวรรษที่ 1 มีลักษณะเหมือนในรูปสลักนูนต่ำที่พบในอินเดีย ประดับด้วยเม็ดทอง และเส้นลวดทอง มีลวดลายเป็นตัวสิงห์ สตรีสูงศักดิ์ ม้า และช้าง มีเม็ดทองเล็กๆ ประดับทั่ว |  | Pictures/Gold/MYM/MYM468.jpg |  |  | พม่า |  | เขมายี้ | XRF/BL8/file Avg divide I0 type file .csv/MYM468_P3_10keV_20min_DD2.5cm_BS5mm_HeFlowbellow_13SDD_1611_9chAvg.csv | 8 | 30/11/2021 | {'Au':97.38, 'Ag':2.43, 'Cu':0.19} | {'Mo':0, 'Ru':0, 'Os':0} | ปริมาณร้อยละของธาตุทอง เงิน คอปเปอร์
MYM468_P3 | ornament | เครื่องประดับ | หอจดหมายเหตพุทธทาส อินทปัญโญ/มูลนิธิสุธีรัตนา | single exceptional Sunga granulated gold earring, hammered gold sheet decorated with granulation and twisted gold wire, 1st century BCE | ต่างหูทองขนาดใหญ่ ลักษระทางศิลปกรรม คาดว่าเป็นของราชวงศ์ศุงคะ แถบอินเดียใต้ ช่วงพุทธศตวรรษที่ 1 มีลักษณะเหมือนในรูปสลักนูนต่ำที่พบในอินเดีย ประดับด้วยเม็ดทอง และเส้นลวดทอง มีลวดลายเป็นตัวสิงห์ สตรีสูงศักดิ์ ม้า และช้าง มีเม็ดทองเล็กๆ ประดับทั่ว |  | Pictures/Gold/MYM/MYM468.jpg |  |  | พม่า |  | เขมายี้ | XRF/BL1.1W-XRF-data/11.764keV/MYM468-P3.mca | 1.1W | 2021-11-29 | {'Pt':0.0000001}
MYM468_P4 | ornament | เครื่องประดับ | หอจดหมายเหตพุทธทาส อินทปัญโญ/มูลนิธิสุธีรัตนา | single exceptional Sunga granulated gold earring, hammered gold sheet decorated with granulation and twisted gold wire, 1st century BCE | ต่างหูทองขนาดใหญ่ ลักษระทางศิลปกรรม คาดว่าเป็นของราชวงศ์ศุงคะ แถบอินเดียใต้ ช่วงพุทธศตวรรษที่ 1 มีลักษณะเหมือนในรูปสลักนูนต่ำที่พบในอินเดีย ประดับด้วยเม็ดทอง และเส้นลวดทอง มีลวดลายเป็นตัวสิงห์ สตรีสูงศักดิ์ ม้า และช้าง มีเม็ดทองเล็กๆ ประดับทั่ว |  | Pictures/Gold/MYM/MYM468.jpg |  |  | พม่า |  | เขมายี้ | XRF/Vanta_handheld/chemistry-MYM468_P4-2021-11-29.pdf | Vanta (Precious mode) | 29/11/2021 | {'Au':92.97, 'Ag':6.76, 'Fe':0.27}
MYM468_P4 | ornament | เครื่องประดับ | หอจดหมายเหตพุทธทาส อินทปัญโญ/มูลนิธิสุธีรัตนา | single exceptional Sunga granulated gold earring, hammered gold sheet decorated with granulation and twisted gold wire, 1st century BCE | ต่างหูทองขนาดใหญ่ ลักษระทางศิลปกรรม คาดว่าเป็นของราชวงศ์ศุงคะ แถบอินเดียใต้ ช่วงพุทธศตวรรษที่ 1 มีลักษณะเหมือนในรูปสลักนูนต่ำที่พบในอินเดีย ประดับด้วยเม็ดทอง และเส้นลวดทอง มีลวดลายเป็นตัวสิงห์ สตรีสูงศักดิ์ ม้า และช้าง มีเม็ดทองเล็กๆ ประดับทั่ว |  | Pictures/Gold/MYM/MYM468.jpg |  |  | พม่า |  | เขมายี้ | XRF/BL1.1W-XRF-data/11.764keV/MYM468-P4.mca | 1.1W | 2021-11-29 | {'Pt':0.0000033}
MYM468_P5 | ornament | เครื่องประดับ | หอจดหมายเหตพุทธทาส อินทปัญโญ/มูลนิธิสุธีรัตนา | single exceptional Sunga granulated gold earring, hammered gold sheet decorated with granulation and twisted gold wire, 1st century BCE | ต่างหูทองขนาดใหญ่ ลักษระทางศิลปกรรม คาดว่าเป็นของราชวงศ์ศุงคะ แถบอินเดียใต้ ช่วงพุทธศตวรรษที่ 1 มีลักษณะเหมือนในรูปสลักนูนต่ำที่พบในอินเดีย ประดับด้วยเม็ดทอง และเส้นลวดทอง มีลวดลายเป็นตัวสิงห์ สตรีสูงศักดิ์ ม้า และช้าง มีเม็ดทองเล็กๆ ประดับทั่ว |  | Pictures/Gold/MYM/MYM468.jpg |  |  | พม่า |  | เขมายี้ | XRF/Vanta_handheld/chemistry-MYM468_P5-2021-11-29.pdf | Vanta (Precious mode) | 29/11/2021 | {'Au':94.18, 'Ag':5.82}
MYM468_P5 | ornament | เครื่องประดับ | หอจดหมายเหตพุทธทาส อินทปัญโญ/มูลนิธิสุธีรัตนา | single exceptional Sunga granulated gold earring, hammered gold sheet decorated with granulation and twisted gold wire, 1st century BCE | ต่างหูทองขนาดใหญ่ ลักษระทางศิลปกรรม คาดว่าเป็นของราชวงศ์ศุงคะ แถบอินเดียใต้ ช่วงพุทธศตวรรษที่ 1 มีลักษณะเหมือนในรูปสลักนูนต่ำที่พบในอินเดีย ประดับด้วยเม็ดทอง และเส้นลวดทอง มีลวดลายเป็นตัวสิงห์ สตรีสูงศักดิ์ ม้า และช้าง มีเม็ดทองเล็กๆ ประดับทั่ว |  | Pictures/Gold/MYM/MYM468.jpg |  |  | พม่า |  | เขมายี้ | XRF/BL1.1W-XRF-data/11.764keV/MYM468-P5.mca | 1.1W | 2021-11-29 | {'Pt':0.0000033}
MYM468_P6 | ornament | เครื่องประดับ | หอจดหมายเหตพุทธทาส อินทปัญโญ/มูลนิธิสุธีรัตนา | single exceptional Sunga granulated gold earring, hammered gold sheet decorated with granulation and twisted gold wire, 1st century BCE | ต่างหูทองขนาดใหญ่ ลักษระทางศิลปกรรม คาดว่าเป็นของราชวงศ์ศุงคะ แถบอินเดียใต้ ช่วงพุทธศตวรรษที่ 1 มีลักษณะเหมือนในรูปสลักนูนต่ำที่พบในอินเดีย ประดับด้วยเม็ดทอง และเส้นลวดทอง มีลวดลายเป็นตัวสิงห์ สตรีสูงศักดิ์ ม้า และช้าง มีเม็ดทองเล็กๆ ประดับทั่ว |  | Pictures/Gold/MYM/MYM468.jpg |  |  | พม่า |  | เขมายี้ | XRF/Vanta_handheld/chemistry-MYM468_P6-2021-11-29.pdf | Vanta (Precious mode) | 29/11/2021 | {'Au':93.06, 'Ag':6.54, 'Fe':0.40}
MYM468_P6 | ornament | เครื่องประดับ | หอจดหมายเหตพุทธทาส อินทปัญโญ/มูลนิธิสุธีรัตนา | single exceptional Sunga granulated gold earring, hammered gold sheet decorated with granulation and twisted gold wire, 1st century BCE | ต่างหูทองขนาดใหญ่ ลักษระทางศิลปกรรม คาดว่าเป็นของราชวงศ์ศุงคะ แถบอินเดียใต้ ช่วงพุทธศตวรรษที่ 1 มีลักษณะเหมือนในรูปสลักนูนต่ำที่พบในอินเดีย ประดับด้วยเม็ดทอง และเส้นลวดทอง มีลวดลายเป็นตัวสิงห์ สตรีสูงศักดิ์ ม้า และช้าง มีเม็ดทองเล็กๆ ประดับทั่ว |  | Pictures/Gold/MYM/MYM468.jpg |  |  | พม่า |  | เขมายี้ | XRF/BL1.1W-XRF-data/11.764keV/MYM468-P6.mca | 1.1W | 2021-11-29 | {'Pt':0.0000081}
MYM468_P7 | ornament | เครื่องประดับ | หอจดหมายเหตพุทธทาส อินทปัญโญ/มูลนิธิสุธีรัตนา | single exceptional Sunga granulated gold earring, hammered gold sheet decorated with granulation and twisted gold wire, 1st century BCE | ต่างหูทองขนาดใหญ่ ลักษระทางศิลปกรรม คาดว่าเป็นของราชวงศ์ศุงคะ แถบอินเดียใต้ ช่วงพุทธศตวรรษที่ 1 มีลักษณะเหมือนในรูปสลักนูนต่ำที่พบในอินเดีย ประดับด้วยเม็ดทอง และเส้นลวดทอง มีลวดลายเป็นตัวสิงห์ สตรีสูงศักดิ์ ม้า และช้าง มีเม็ดทองเล็กๆ ประดับทั่ว |  | Pictures/Gold/MYM/MYM468.jpg |  |  | พม่า |  | เขมายี้ | XRF/Vanta_handheld/chemistry-MYM468_P7-2021-11-29.pdf | Vanta (Precious mode) | 29/11/2021 | {'Au':92.67, 'Ag':6.45, 'Ti':0.54, 'Fe':0.54}
MYM468_P7 | ornament | เครื่องประดับ | หอจดหมายเหตพุทธทาส อินทปัญโญ/มูลนิธิสุธีรัตนา | single exceptional Sunga granulated gold earring, hammered gold sheet decorated with granulation and twisted gold wire, 1st century BCE | ต่างหูทองขนาดใหญ่ ลักษระทางศิลปกรรม คาดว่าเป็นของราชวงศ์ศุงคะ แถบอินเดียใต้ ช่วงพุทธศตวรรษที่ 1 มีลักษณะเหมือนในรูปสลักนูนต่ำที่พบในอินเดีย ประดับด้วยเม็ดทอง และเส้นลวดทอง มีลวดลายเป็นตัวสิงห์ สตรีสูงศักดิ์ ม้า และช้าง มีเม็ดทองเล็กๆ ประดับทั่ว |  | Pictures/Gold/MYM/MYM468.jpg |  |  | พม่า |  | เขมายี้ | XRF/BL1.1W-XRF-data/11.764keV/MYM468-P7.mca | 1.1W | 2021-11-29 | {'Pt':0.0000035}
MYM505-01 | ornament | เครื่องประดับ | หอจดหมายเหตพุทธทาส อินทปัญโญ/มูลนิธิสุธีรัตนา | gold disc repousse 7 petals flower | แผ่นทอง ดุนลาย ดอกไม้ 7 กลีบ |  | Pictures/Gold/MYM/MYM505-01_Front.jpg | Pictures/Gold/MYM/MYM505-01_Back.jpg | 0.1 | พม่า |  |  | XRF/Vanta_handheld/chemistry-MYM505-01-2022-01-25.pdf | Vanta (Precious mode) | 2022-01-25 | {'Au':56.78, 'Ag':41.78, 'Cu':0.93, 'Fe':0.60}
MYM505-02 | ornament | เครื่องประดับ | หอจดหมายเหตพุทธทาส อินทปัญโญ/มูลนิธิสุธีรัตนา | gold cone | ทอง กรวย |  | Pictures/Gold/MYM/MYM505-02_Side.jpg | Pictures/Gold/MYM/MYM505-02_Top.jpg | 0.74 | พม่า |  |  | XRF/Vanta_handheld/chemistry-MYM505-02-2022-01-25.pdf | Vanta (Precious mode) | 2022-01-25 | {'Au':84.34, 'Ag':14.19, 'Cu':1.47}
MYM831 | ornament | เครื่องประดับ | หอจดหมายเหตพุทธทาส อินทปัญโญ/มูลนิธิสุธีรัตนา | gold pendant | ทอง จี้ |  | Pictures/Gold/MYM/MYM831_Front.jpg | Pictures/Gold/MYM/MYM831_Back.jpg | 7.61 | พม่า |  | เขมายี้ | XRF/Vanta_handheld/chemistry-MYM831-2022-01-25.pdf | Vanta (Precious mode) | 2022-01-25 | {'Au':88.63, 'Ag':10.75, 'Cu':0.25, 'Fe':0.37} |  |  | XAS/Fe_kedge/MYM831-Fe.xmu | 1.1W |  | Fe K-edge | XAS/Fe_kedge/MYM831.png
MYM831 | ornament | เครื่องประดับ | หอจดหมายเหตพุทธทาส อินทปัญโญ/มูลนิธิสุธีรัตนา | gold pendant | ทอง จี้ |  | Pictures/Gold/MYM/MYM831_Front.jpg | Pictures/Gold/MYM/MYM831_Back.jpg | 7.61 | พม่า |  | เขมายี้ | XRF/BL1.1W-XRF-data/15keV/No.36_MYM831-300s-15keV.mca | 1.1W | 2022-03-11 | {'Cu':1.79, 'Fe':5.94} |  | Concentration คำนวณด้วยวิธี Fundamental parameter โดยใช้โปรแกรม PyMCA
MYM xx1 | metal fragment | ชิ้นส่วนโลหะ | หอจดหมายเหตพุทธทาส อินทปัญโญ/มูลนิธิสุธีรัตนา | melted gold | ทอง ก้อน หลอม |  | Pictures/Gold/MYM/MYM xx1_Front.jpg | Pictures/Gold/MYM/MYM xx1_Back.jpg | 58.24 | พม่า |  |  | XRF/Vanta_handheld/chemistry-MYM xx1-2022-01-24.pdf | Vanta (Precious mode) | 2022-01-24 | {'Au':91.51, 'Ag':8.12, 'Fe':0.38}
MYM xx1 | metal fragment | ชิ้นส่วนโลหะ | หอจดหมายเหตพุทธทาส อินทปัญโญ/มูลนิธิสุธีรัตนา | melted gold | ทอง ก้อน หลอม |  | Pictures/Gold/MYM/MYM xx1_Front.jpg | Pictures/Gold/MYM/MYM xx1_Back.jpg | 58.24 | พม่า |  |  | XRF/BL8/file Avg divide I0 type file .csv/MYM xx1_10keV_20min_DD2.5cm_BS1x1mm_Heflow_13SDD 2139_8chavg.csv | 8 | 19/01/2022 | {'Au':95.94, 'Ag':3.90, 'Cu':0.16} | {'Mo':0} | ปริมาณร้อยละของธาตุทอง เงิน คอปเปอร์
MYM xx1 | metal fragment | ชิ้นส่วนโลหะ | หอจดหมายเหตพุทธทาส อินทปัญโญ/มูลนิธิสุธีรัตนา | melted gold | ทอง ก้อน หลอม |  | Pictures/Gold/MYM/MYM xx1_Front.jpg | Pictures/Gold/MYM/MYM xx1_Back.jpg | 58.24 | พม่า |  |  | XRF/BL1.1W-XRF-data/11.764keV/MYMXX1.mca | 1.1W | 2022-01-22 | {'Pt':0.0000173}
MYM xx1 | metal fragment | ชิ้นส่วนโลหะ | หอจดหมายเหตพุทธทาส อินทปัญโญ/มูลนิธิสุธีรัตนา | melted gold | ทอง ก้อน หลอม |  | Pictures/Gold/MYM/MYM xx1_Front.jpg | Pictures/Gold/MYM/MYM xx1_Back.jpg | 58.24 | พม่า |  |  | XRF/BL1.1W-XRF-data/15keV/No.22_MYMXX1-300sec-15keV.mca | 1.1W | 2022-01-22 | {'Fe':4.16} |  | Concentration คำนวณด้วยวิธี Fundamental parameter โดยใช้โปรแกรม PyMCA
PKT011-01 | metal fragment | ชิ้นส่วนโลหะ | หอจดหมายเหตพุทธทาส อินทปัญโญ/มูลนิธิสุธีรัตนา | gold sheet | แผ่น ทอง |  | Pictures/Gold/PKT/PKT011-01.jpg |  |  | ไทย | ระนอง | ภูเขาทอง | XRF/Vanta_handheld/chemistry-PKT011-01-2021-12-14.pdf | Vanta (Precious mode) | 2021-12-14 | {'Au':95.65, 'Ag':3.78, 'Cu':0.57}
PKT011-01 | metal fragment | ชิ้นส่วนโลหะ | หอจดหมายเหตพุทธทาส อินทปัญโญ/มูลนิธิสุธีรัตนา | gold sheet | แผ่น ทอง |  | Pictures/Gold/PKT/PKT011-01.jpg |  |  | ไทย | ระนอง | ภูเขาทอง | XRF/BL8/file Avg divide I0 type file .csv/PKT011-01_10keV_20min_DD2.5cm_BS5mm_Heflow_13SDD 1837_8chavg.csv | 8 | 20/01/2022 | {'Au':97.03, 'Ag':2.10, 'Cu':0.87} | {'Mo':0, 'Ru':0, 'W':0, 'Os':0} | ปริมาณร้อยละของธาตุทอง เงิน คอปเปอร์
PKT011-01 | metal fragment | ชิ้นส่วนโลหะ | หอจดหมายเหตพุทธทาส อินทปัญโญ/มูลนิธิสุธีรัตนา | gold sheet | แผ่น ทอง |  | Pictures/Gold/PKT/PKT011-01.jpg |  |  | ไทย | ระนอง | ภูเขาทอง | XRF/BL1.1W-XRF-data/11.764keV/PKT011-01.mca | 1.1W | 2021-12-15 | {'Pt':0.0000219}
PKT011-01 | metal fragment | ชิ้นส่วนโลหะ | หอจดหมายเหตพุทธทาส อินทปัญโญ/มูลนิธิสุธีรัตนา | gold sheet | แผ่น ทอง |  | Pictures/Gold/PKT/PKT011-01.jpg |  |  | ไทย | ระนอง | ภูเขาทอง | XRF/BL1.1W-XRF-data/15keV/No.17_PKT011-01-300sec-15keV.mca | 1.1W | 2021-12-15 | {'Cu':2.73, 'Fe':2.20} |  | Concentration คำนวณด้วยวิธี Fundamental parameter โดยใช้โปรแกรม PyMCA
PKT011-01 | metal fragment | ชิ้นส่วนโลหะ | หอจดหมายเหตพุทธทาส อินทปัญโญ/มูลนิธิสุธีรัตนา | gold sheet | แผ่น ทอง |  | Pictures/Gold/PKT/PKT011-01.jpg |  |  | ไทย | ระนอง | ภูเขาทอง | XRF/BL1.1W-XRF-data/15keV/Repeat_PKT011-01-300s-15keV.mca | 1.1W | 2022-03-11 | {'Cu':2.59, 'Fe':2.29} |  | Concentration คำนวณด้วยวิธี Fundamental parameter โดยใช้โปรแกรม PyMCA
PKT011-02 | metal fragment | ชิ้นส่วนโลหะ | หอจดหมายเหตพุทธทาส อินทปัญโญ/มูลนิธิสุธีรัตนา | gold sheet | แผ่น ทอง |  | Pictures/Gold/PKT/PKT011-02.jpg |  |  | ไทย | ระนอง | ภูเขาทอง | XRF/Vanta_handheld/chemistry-PKT011-02-2021-12-14.pdf | Vanta (Precious mode) | 2021-12-14 | {'Au':89.83, 'Ag':9.18, 'Cu':0.99} |  |  | XAS/Cu_kedge/PKT011-02.xmu | 1.1W |  | Cu K-edge | XAS/Cu_kedge/PKT011-02.png
PKT011-02 | metal fragment | ชิ้นส่วนโลหะ | หอจดหมายเหตพุทธทาส อินทปัญโญ/มูลนิธิสุธีรัตนา | gold sheet | แผ่น ทอง |  | Pictures/Gold/PKT/PKT011-02.jpg |  |  | ไทย | ระนอง | ภูเขาทอง | XRF/BL8/file Avg divide I0 type file .csv/PKT011-02_10keV_20min_DD2.5cm_BS5mm_Heflow_13SDD 1607_8chavg.csv | 8 | 20/01/2022 | {'Au':96.07, 'Ag':2.60, 'Cu':1.33} | {'Mo':0, 'Ru':0, 'W':0, 'Os':0} | ปริมาณร้อยละของธาตุทอง เงิน คอปเปอร์ | XAS/Fe_kedge/PKT011-02-Fe.xmu | 1.1W |  | Fe K-edge | XAS/Fe_kedge/PKT011-02.png
PKT011-02 | metal fragment | ชิ้นส่วนโลหะ | หอจดหมายเหตพุทธทาส อินทปัญโญ/มูลนิธิสุธีรัตนา | gold sheet | แผ่น ทอง |  | Pictures/Gold/PKT/PKT011-02.jpg |  |  | ไทย | ระนอง | ภูเขาทอง | XRF/BL1.1W-XRF-data/11.764keV/PKT011-02.mca | 1.1W | 2021-12-15 | {'Pt':0.0000188}
PKT011-02 | metal fragment | ชิ้นส่วนโลหะ | หอจดหมายเหตพุทธทาส อินทปัญโญ/มูลนิธิสุธีรัตนา | gold sheet | แผ่น ทอง |  | Pictures/Gold/PKT/PKT011-02.jpg |  |  | ไทย | ระนอง | ภูเขาทอง | XRF/BL1.1W-XRF-data/15keV/No.18_PKT011-02-300sec-15keV.mca | 1.1W | 2021-12-15 | {'Cu':2.98, 'Fe':1.97} |  | Concentration คำนวณด้วยวิธี Fundamental parameter โดยใช้โปรแกรม PyMCA
PKT011-02 | metal fragment | ชิ้นส่วนโลหะ | หอจดหมายเหตพุทธทาส อินทปัญโญ/มูลนิธิสุธีรัตนา | gold sheet | แผ่น ทอง |  | Pictures/Gold/PKT/PKT011-02.jpg |  |  | ไทย | ระนอง | ภูเขาทอง | XRF/BL1.1W-XRF-data/15keV/Repeat_PKT011-02-300s-15keV.mca | 1.1W | 2022-03-11 | {'Cu':3.19, 'Fe':1.95} |  | Concentration คำนวณด้วยวิธี Fundamental parameter โดยใช้โปรแกรม PyMCA
PKT011-11 | metal fragment | ชิ้นส่วนโลหะ | หอจดหมายเหตพุทธทาส อินทปัญโญ/มูลนิธิสุธีรัตนา | gold sheet | แผ่น ทอง |  | Pictures/Gold/PKT/PKT011-11.jpg |  |  | ไทย | ระนอง | ภูเขาทอง | XRF/Vanta_handheld/chemistry-PKT011-11-2021-12-14.pdf | Vanta (Precious mode) | 2021-12-14 | {'Au':55.66, 'Ag':43.79, 'Cu':0.55} |  |  | XAS/Cu_kedge/PKT011-011.xmu | 1.1W |  | Cu K-edge | XAS/Cu_kedge/PKT011-011.png
PKT011-11 | metal fragment | ชิ้นส่วนโลหะ | หอจดหมายเหตพุทธทาส อินทปัญโญ/มูลนิธิสุธีรัตนา | gold sheet | แผ่น ทอง |  | Pictures/Gold/PKT/PKT011-11.jpg |  |  | ไทย | ระนอง | ภูเขาทอง | XRF/BL8/file Avg divide I0 type file .csv/PKT011-11_10keV_20min_DD2.5cm_BS5mm_Heflow_13SDD 1546_9chavg.csv | 8 | 20/01/2022 | {'Au':66.60, 'Ag':32.72, 'Cu':0.68} | {'Mo':0, 'Ru':0, 'W':0, 'Os':0} | ปริมาณร้อยละของธาตุทอง เงิน คอปเปอร์ | XAS/Fe_kedge/PKT011-011-Fe.xmu | 1.1W |  | Fe K-edge | XAS/Fe_kedge/PKT011-011.png
PKT011-11 | metal fragment | ชิ้นส่วนโลหะ | หอจดหมายเหตพุทธทาส อินทปัญโญ/มูลนิธิสุธีรัตนา | gold sheet | แผ่น ทอง |  | Pictures/Gold/PKT/PKT011-11.jpg |  |  | ไทย | ระนอง | ภูเขาทอง | XRF/BL1.1W-XRF-data/11.764keV/PKT011-11.mca | 1.1W | 2021-12-15 | {'Pt':0.0000174}
PKT011-11 | metal fragment | ชิ้นส่วนโลหะ | หอจดหมายเหตพุทธทาส อินทปัญโญ/มูลนิธิสุธีรัตนา | gold sheet | แผ่น ทอง |  | Pictures/Gold/PKT/PKT011-11.jpg |  |  | ไทย | ระนอง | ภูเขาทอง | XRF/BL1.1W-XRF-data/15keV/No.19_PKT011-011-300sec-15keV.mca | 1.1W | 2021-12-15 | {'Cu':2.14, 'Fe':2.07} |  | Concentration คำนวณด้วยวิธี Fundamental parameter โดยใช้โปรแกรม PyMCA
PKT011-11 | metal fragment | ชิ้นส่วนโลหะ | หอจดหมายเหตพุทธทาส อินทปัญโญ/มูลนิธิสุธีรัตนา | gold sheet | แผ่น ทอง |  | Pictures/Gold/PKT/PKT011-11.jpg |  |  | ไทย | ระนอง | ภูเขาทอง | XRF/BL1.1W-XRF-data/15keV/Repeat_PKT011-011-300s-15keV.mca | 1.1W | 2022-03-11 | {'Cu':2.01, 'Fe':1.77} |  | Concentration คำนวณด้วยวิธี Fundamental parameter โดยใช้โปรแกรม PyMCA
PKT047-01 | metal fragment | ชิ้นส่วนโลหะ | หอจดหมายเหตพุทธทาส อินทปัญโญ/มูลนิธิสุธีรัตนา | gold sheet | แผ่น ทอง |  | Pictures/Gold/PKT/PKT047-01.jpg |  |  | ไทย | ระนอง | ภูเขาทอง | XRF/Vanta_handheld/chemistry-PKT047-01-2021-12-14.pdf | Vanta (Precious mode) | 2021-12-14 | {'Au':85.10, 'Ag':13.39, 'Cu':1.36, 'Fe':0.15}
PKT047-01 | metal fragment | ชิ้นส่วนโลหะ | หอจดหมายเหตพุทธทาส อินทปัญโญ/มูลนิธิสุธีรัตนา | gold sheet | แผ่น ทอง |  | Pictures/Gold/PKT/PKT047-01.jpg |  |  | ไทย | ระนอง | ภูเขาทอง | XRF/BL8/file Avg divide I0 type file .csv/PKT047-01_10keV_20min_DD2.5cm_BS1x1mm_Heflow_13SDD 0017_8chavg.csv | 8 | 20/01/2022 | {'Au':90.78, 'Ag':8.41, 'Cu':0.81} | {'Mo':0, 'Ru':0, 'Os':0} | ปริมาณร้อยละของธาตุทอง เงิน คอปเปอร์
PKT047-01 | metal fragment | ชิ้นส่วนโลหะ | หอจดหมายเหตพุทธทาส อินทปัญโญ/มูลนิธิสุธีรัตนา | gold sheet | แผ่น ทอง |  | Pictures/Gold/PKT/PKT047-01.jpg |  |  | ไทย | ระนอง | ภูเขาทอง | XRF/BL1.1W-XRF-data/11.764keV/PKT047-01.mca | 1.1W | 2021-12-15 | {'Pt':0.000002}
PKT047-01 | metal fragment | ชิ้นส่วนโลหะ | หอจดหมายเหตพุทธทาส อินทปัญโญ/มูลนิธิสุธีรัตนา | gold sheet | แผ่น ทอง |  | Pictures/Gold/PKT/PKT047-01.jpg |  |  | ไทย | ระนอง | ภูเขาทอง | XRF/BL1.1W-XRF-data/15keV/No.20_PKT047-01-300sec-15keV.mca | 1.1W | 2021-12-15 | {'Cu':6.02, 'Fe':4.8} |  | Concentration คำนวณด้วยวิธี Fundamental parameter โดยใช้โปรแกรม PyMCA
PKT047-01 | metal fragment | ชิ้นส่วนโลหะ | หอจดหมายเหตพุทธทาส อินทปัญโญ/มูลนิธิสุธีรัตนา | gold sheet | แผ่น ทอง |  | Pictures/Gold/PKT/PKT047-01.jpg |  |  | ไทย | ระนอง | ภูเขาทอง | XRF/BL1.1W-XRF-data/15keV/Repeat_PKT047-01-300s-15keV.mca | 1.1W | 2022-03-11 | {'Cu':7.11, 'Fe':2.13} |  | Concentration คำนวณด้วยวิธี Fundamental parameter โดยใช้โปรแกรม PyMCA
PKT047-07 | metal fragment | ชิ้นส่วนโลหะ | หอจดหมายเหตพุทธทาส อินทปัญโญ/มูลนิธิสุธีรัตนา | gold sheet | แผ่น ทอง |  | Pictures/Gold/PKT/PKT047-07.jpg |  |  | ไทย | ระนอง | ภูเขาทอง | XRF/Vanta_handheld/chemistry-PKT047-07-2021-12-14.pdf | Vanta (Precious mode) | 2021-12-14 | {'Au':95.11, 'Ag':3.85, 'Cu':0.67, 'Fe':0.38}
PKT047-07 | metal fragment | ชิ้นส่วนโลหะ | หอจดหมายเหตพุทธทาส อินทปัญโญ/มูลนิธิสุธีรัตนา | gold sheet | แผ่น ทอง |  | Pictures/Gold/PKT/PKT047-07.jpg |  |  | ไทย | ระนอง | ภูเขาทอง | XRF/BL8/file Avg divide I0 type file .csv/PKT047-07_10keV_20min_DD2.5cm_BS5mm_HeFlowbellow_13SDD_ 1718_9chavg.csv | 8 | 19/01/2022 | {'Au':96.58, 'Ag':2.63, 'Cu':0.79} | {'Mo':0, 'Ru':0, 'W':0, 'Os':0} | ปริมาณร้อยละของธาตุทอง เงิน คอปเปอร์
PKT047-07 | metal fragment | ชิ้นส่วนโลหะ | หอจดหมายเหตพุทธทาส อินทปัญโญ/มูลนิธิสุธีรัตนา | gold sheet | แผ่น ทอง |  | Pictures/Gold/PKT/PKT047-07.jpg |  |  | ไทย | ระนอง | ภูเขาทอง | XRF/BL1.1W-XRF-data/11.764keV/PKT047-07.mca | 1.1W | 2021-12-15 | {'Pt':0.0000318}
PKT047-07 | metal fragment | ชิ้นส่วนโลหะ | หอจดหมายเหตพุทธทาส อินทปัญโญ/มูลนิธิสุธีรัตนา | gold sheet | แผ่น ทอง |  | Pictures/Gold/PKT/PKT047-07.jpg |  |  | ไทย | ระนอง | ภูเขาทอง | XRF/BL1.1W-XRF-data/15keV/No.21_PKT047-07-300sec-15keV.mca | 1.1W | 2021-12-15 | {'Cu':3.33, 'Fe':2.90} |  | Concentration คำนวณด้วยวิธี Fundamental parameter โดยใช้โปรแกรม PyMCA
PKT047-07 | metal fragment | ชิ้นส่วนโลหะ | หอจดหมายเหตพุทธทาส อินทปัญโญ/มูลนิธิสุธีรัตนา | gold sheet | แผ่น ทอง |  | Pictures/Gold/PKT/PKT047-07.jpg |  |  | ไทย | ระนอง | ภูเขาทอง | XRF/BL1.1W-XRF-data/15keV/Repeat_PKT047-07-300s-15keV.mca | 1.1W | 2022-03-11 | {'Cu':3.07, 'Fe':2.13} |  | Concentration คำนวณด้วยวิธี Fundamental parameter โดยใช้โปรแกรม PyMCA
PKT050-01 | metal fragment | ชิ้นส่วนโลหะ | หอจดหมายเหตพุทธทาส อินทปัญโญ/มูลนิธิสุธีรัตนา | gold piece | ทอง เศษ ชิ้น เล็ก |  | Pictures/Gold/PKT/PKT050-01_Front.jpg | Pictures/Gold/PKT/PKT050-01_Back.jpg | 0.61 | ไทย | ระนอง | ภูเขาทอง | XRF/Vanta_handheld/chemistry-PKT050-01-2022-01-25.pdf | Vanta (Precious mode) | 2022-01-25 | {'Au':95.80, 'Ag':2.36, 'Cu':1.84}
PKT050-01 | metal fragment | ชิ้นส่วนโลหะ | หอจดหมายเหตพุทธทาส อินทปัญโญ/มูลนิธิสุธีรัตนา | gold piece | ทอง เศษ ชิ้น เล็ก |  | Pictures/Gold/PKT/PKT050-01_Front.jpg | Pictures/Gold/PKT/PKT050-01_Back.jpg | 0.61 | ไทย | ระนอง | ภูเขาทอง | XRF/BL1.1W-XRF-data/11.764keV/PKT050-01.mca | 1.1W | 2022-02-18 | {'Pt':0.0000292}
PKT050-01 | metal fragment | ชิ้นส่วนโลหะ | หอจดหมายเหตพุทธทาส อินทปัญโญ/มูลนิธิสุธีรัตนา | gold piece | ทอง เศษ ชิ้น เล็ก |  | Pictures/Gold/PKT/PKT050-01_Front.jpg | Pictures/Gold/PKT/PKT050-01_Back.jpg | 0.61 | ไทย | ระนอง | ภูเขาทอง | XRF/BL1.1W-XRF-data/15keV/No.38_PKT050-01-300s-15keV.mca | 1.1W | 2022-03-11 | {'Cu':9.48, 'Fe':1.91} |  | Concentration คำนวณด้วยวิธี Fundamental parameter โดยใช้โปรแกรม PyMCA
PKT050-02 | metal fragment | ชิ้นส่วนโลหะ | หอจดหมายเหตพุทธทาส อินทปัญโญ/มูลนิธิสุธีรัตนา | gold piece | ทอง เศษ ชิ้น เล็ก |  | Pictures/Gold/PKT/PKT050-02_Front.jpg | Pictures/Gold/PKT/PKT050-02_Back.jpg | 0.55 | ไทย | ระนอง | ภูเขาทอง | XRF/Vanta_handheld/chemistry-PKT050-02-2022-01-25.pdf | Vanta (Precious mode) | 2022-01-25 | {'Au':82.91, 'Ag':16.15, 'Fe':0.94}
PKT050-03 | metal fragment | ชิ้นส่วนโลหะ | หอจดหมายเหตพุทธทาส อินทปัญโญ/มูลนิธิสุธีรัตนา | gold piece | ทอง เศษ ชิ้น เล็ก |  | Pictures/Gold/PKT/PKT050-03_Front.jpg | Pictures/Gold/PKT/PKT050-03_Back.jpg | 0.09 | ไทย | ระนอง | ภูเขาทอง | XRF/Vanta_handheld/chemistry-PKT050-03-2022-01-25.pdf | Vanta (Precious mode) | 2022-01-25 | {'Au':86.06, 'Ag':12.96, 'Cu':0.76, 'Fe':0.22}
PKT050-04 | metal fragment | ชิ้นส่วนโลหะ | หอจดหมายเหตพุทธทาส อินทปัญโญ/มูลนิธิสุธีรัตนา | gold piece | ทอง เศษ ชิ้น เล็ก |  | Pictures/Gold/PKT/PKT050-04_Front.jpg | Pictures/Gold/PKT/PKT050-04_Back.jpg | 0.05 | ไทย | ระนอง | ภูเขาทอง | XRF/Vanta_handheld/chemistry-PKT050-04-2022-01-25.pdf | Vanta (Precious mode) | 2022-01-25 | {'Au':53.06, 'Ag':45.90, 'Cu':0.44, 'Fe':0.60} |  |  | XAS/Cu_kedge/PKT050-04.xmu | 1.1W |  | Cu K-edge | XAS/Cu_kedge/PKT050-04.png
PKT050-04 | metal fragment | ชิ้นส่วนโลหะ | หอจดหมายเหตพุทธทาส อินทปัญโญ/มูลนิธิสุธีรัตนา | gold piece | ทอง เศษ ชิ้น เล็ก |  | Pictures/Gold/PKT/PKT050-04_Front.jpg | Pictures/Gold/PKT/PKT050-04_Back.jpg | 0.05 | ไทย | ระนอง | ภูเขาทอง | XRF/BL1.1W-XRF-data/11.764keV/PKT050-04.mca | 1.1W | 2022-02-18 | {'Pt':0.0000041} |  |  | XAS/Fe_kedge/PKT050-04-Fe.xmu | 1.1W |  | Fe K-edge | XAS/Fe_kedge/PKT050-04.png
PKT050-04 | metal fragment | ชิ้นส่วนโลหะ | หอจดหมายเหตพุทธทาส อินทปัญโญ/มูลนิธิสุธีรัตนา | gold piece | ทอง เศษ ชิ้น เล็ก |  | Pictures/Gold/PKT/PKT050-04_Front.jpg | Pictures/Gold/PKT/PKT050-04_Back.jpg | 0.05 | ไทย | ระนอง | ภูเขาทอง | XRF/BL1.1W-XRF-data/15keV/No.40_PKT050-04-300s-15keV.mca | 1.1W | 2022-03-11 | {'Cu':1.62, 'Fe':3.07} |  | Concentration คำนวณด้วยวิธี Fundamental parameter โดยใช้โปรแกรม PyMCA
PKT050-05 | metal fragment | ชิ้นส่วนโลหะ | หอจดหมายเหตพุทธทาส อินทปัญโญ/มูลนิธิสุธีรัตนา | gold piece | ทอง เศษ ชิ้น เล็ก |  | Pictures/Gold/PKT/PKT050-05_Front.jpg | Pictures/Gold/PKT/PKT050-05_Back.jpg | 0.4 | ไทย | ระนอง | ภูเขาทอง | XRF/Vanta_handheld/chemistry-PKT050-05-2022-01-25.pdf | Vanta (Precious mode) | 2022-01-25 | {'Au':80.76, 'Ag':18.22, 'Cu':0.56, 'Fe':0.46}
PKT050-05 | metal fragment | ชิ้นส่วนโลหะ | หอจดหมายเหตพุทธทาส อินทปัญโญ/มูลนิธิสุธีรัตนา | gold piece | ทอง เศษ ชิ้น เล็ก |  | Pictures/Gold/PKT/PKT050-05_Front.jpg | Pictures/Gold/PKT/PKT050-05_Back.jpg | 0.4 | ไทย | ระนอง | ภูเขาทอง | XRF/BL1.1W-XRF-data/15keV/No.39_PKT050-05-P1-300s-15keV.mca | 1.1W | 2022-03-11 | {'Cu':1.35, 'Fe':2.80} |  | Concentration คำนวณด้วยวิธี Fundamental parameter โดยใช้โปรแกรม PyMCA
PKT050-12 | metal fragment | ชิ้นส่วนโลหะ | หอจดหมายเหตพุทธทาส อินทปัญโญ/มูลนิธิสุธีรัตนา | gold piece | ทอง เศษ ชิ้น เล็ก |  | Pictures/Gold/PKT/PKT050-12_Front.jpg | Pictures/Gold/PKT/PKT050-12_Back.jpg | 0.08 | ไทย | ระนอง | ภูเขาทอง | XRF/Vanta_handheld/chemistry-PKT050-12-2022-01-25.pdf | Vanta (Precious mode) | 2022-01-25 | {'Au':78.21, 'Ag':20.91, 'Cu':0.46, 'Fe':0.41}
PKT050-13 | metal fragment | ชิ้นส่วนโลหะ | หอจดหมายเหตพุทธทาส อินทปัญโญ/มูลนิธิสุธีรัตนา | gold piece | ทอง เศษ ชิ้น เล็ก |  | Pictures/Gold/PKT/PKT050-13_Front.jpg | Pictures/Gold/PKT/PKT050-13_Back.jpg | 0.07 | ไทย | ระนอง | ภูเขาทอง | XRF/Vanta_handheld/chemistry-PKT050-13-2022-01-25.pdf | Vanta (Precious mode) | 2022-01-25 | {'Au':86.90, 'Ag':10.43, 'Cu':2.67}
PKT050-14 | metal fragment | ชิ้นส่วนโลหะ | หอจดหมายเหตพุทธทาส อินทปัญโญ/มูลนิธิสุธีรัตนา | gold piece | ทอง เศษ ชิ้น เล็ก |  | Pictures/Gold/PKT/PKT050-14_Front.jpg | Pictures/Gold/PKT/PKT050-14_Back.jpg | 0.9 | ไทย | ระนอง | ภูเขาทอง | XRF/Vanta_handheld/chemistry-PKT050-14-2022-01-25.pdf | Vanta (Precious mode) | 2022-01-25 | {'Au':65.50, 'Ag':32.19, 'Cu':0.90, 'Fe':0.41} |  |  | XAS/Cu_kedge/PKT050-14.xmu |  |  |  | XAS/Cu_kedge/PKT050-14.png
PKT050-14 | metal fragment | ชิ้นส่วนโลหะ | หอจดหมายเหตพุทธทาส อินทปัญโญ/มูลนิธิสุธีรัตนา | gold piece | ทอง เศษ ชิ้น เล็ก |  | Pictures/Gold/PKT/PKT050-14_Front.jpg | Pictures/Gold/PKT/PKT050-14_Back.jpg | 0.9 | ไทย | ระนอง | ภูเขาทอง | XRF/BL1.1W-XRF-data/11.764keV/PKT050-14.mca | 1.1W | 2022-02-18 | {'Pt':0.0000127}
PKT050-14 | metal fragment | ชิ้นส่วนโลหะ | หอจดหมายเหตพุทธทาส อินทปัญโญ/มูลนิธิสุธีรัตนา | gold piece | ทอง เศษ ชิ้น เล็ก |  | Pictures/Gold/PKT/PKT050-14_Front.jpg | Pictures/Gold/PKT/PKT050-14_Back.jpg | 0.9 | ไทย | ระนอง | ภูเขาทอง | XRF/BL1.1W-XRF-data/15keV/No.41_PKT050-14-300s-15keV.mca | 1.1W | 2022-03-11 | {'Cu':4.01, 'Fe':3.93} |  | Concentration คำนวณด้วยวิธี Fundamental parameter โดยใช้โปรแกรม PyMCA
PKT050-15 | metal fragment | ชิ้นส่วนโลหะ | หอจดหมายเหตพุทธทาส อินทปัญโญ/มูลนิธิสุธีรัตนา | gold piece | ทอง เศษ ชิ้น เล็ก |  | Pictures/Gold/PKT/PKT050-15_Front.jpg | Pictures/Gold/PKT/PKT050-15_Back.jpg | 0.34 | ไทย | ระนอง | ภูเขาทอง | XRF/Vanta_handheld/chemistry-PKT050-15-2022-01-25.pdf | Vanta (Precious mode) | 2022-01-25 | {'Au':81.81, 'Ag':17.79, 'Fe':0.4}
PKT050-16 | metal fragment | ชิ้นส่วนโลหะ | หอจดหมายเหตพุทธทาส อินทปัญโญ/มูลนิธิสุธีรัตนา | gold piece | ทอง เศษ ชิ้น เล็ก |  | Pictures/Gold/PKT/PKT050-16_Front.jpg | Pictures/Gold/PKT/PKT050-16_Back.jpg | 0.27 | ไทย | ระนอง | ภูเขาทอง | XRF/Vanta_handheld/chemistry-PKT050-16-2022-01-25.pdf | Vanta (Precious mode) | 2022-01-25 | {'Au':92.44, 'Ag':7.39, 'Fe':0.18}
PKT147-01 | ornament | เครื่องประดับ | หอจดหมายเหตพุทธทาส อินทปัญโญ/มูลนิธิสุธีรัตนา | gold ring | แหวน ทอง |  | Pictures/Gold/PKT/PKT147-01_Front.jpg | Pictures/Gold/PKT/PKT147-01_Back.jpg | 3.35 | ไทย | ระนอง | ภูเขาทอง (บ่อกุ้ง) | XRF/Vanta_handheld/chemistry-PKT147-01-2022-01-25.pdf | Vanta (Precious mode) | 2022-01-25 | {'Au':79.19, 'Ag':19.95, 'Cu':0.43, 'Fe':0.43}
PKT147-02 | ornament | เครื่องประดับ | หอจดหมายเหตพุทธทาส อินทปัญโญ/มูลนิธิสุธีรัตนา | gold ring | แหวน ทอง |  | Pictures/Gold/PKT/PKT147-02_Front.jpg | Pictures/Gold/PKT/PKT147-02_Back.jpg | 3.55 | ไทย | ระนอง | ภูเขาทอง (บ่อกุ้ง) | XRF/Vanta_handheld/chemistry-PKT147-02-2022-01-25.pdf | Vanta (Precious mode) | 2022-01-25 | {'Au':83.47, 'Ag':15.75, 'Cu':0.35, 'Fe':0.44}
PKT148-02 | ornament | เครื่องประดับ | หอจดหมายเหตพุทธทาส อินทปัญโญ/มูลนิธิสุธีรัตนา | gold bead small ring | ทอง ห่วง ลูกปัด ตัวคั่น |  | Pictures/Gold/PKT/PKT147-02_Front.jpg | Pictures/Gold/PKT/PKT147-02_Back.jpg | 0.11 | ไทย | ระนอง | ภูเขาทอง | XRF/Vanta_handheld/chemistry-PKT148-02-2022-01-25.pdf | Vanta (Precious mode) | 2022-01-25 | {'Au':95.65, 'Ag':3.44, 'Cu':0.29, 'Cr':0.22, 'Fe':0.41}
PKT148-03 | ornament | เครื่องประดับ | หอจดหมายเหตพุทธทาส อินทปัญโญ/มูลนิธิสุธีรัตนา | gold sheet made from connecting beads | แผ่น ทอง เม็ดทองเรียงกันเป็นแผ่น |  | Pictures/Gold/PKT/PKT148-03_Front.jpg | Pictures/Gold/PKT/PKT148-03_Back.jpg | 0.58 | ไทย | ระนอง | ภูเขาทอง | XRF/Vanta_handheld/chemistry-PKT148-03-2022-01-25.pdf | Vanta (Precious mode) | 2022-01-25 | {'Au':82.09, 'Ag':13.46, 'Cu':0.99, 'Ti':0.65, 'Fe':2.81}
PKT378-02 | ornament | เครื่องประดับ | หอจดหมายเหตพุทธทาส อินทปัญโญ/มูลนิธิสุธีรัตนา | gold bead | ลูกปัดทอง ตะกร้อ |  | Pictures/Gold/PKT/PKT378-02_Front.jpg | Pictures/Gold/PKT/PKT378-02_Back.jpg | 0.42 | ไทย | ระนอง | ภูเขาทอง | XRF/Vanta_handheld/chemistry-PKT378-02-2022-01-25.pdf | Vanta (Precious mode) | 2022-01-25 | {'Au':75.99, 'Ag':22.28, 'Cu':1.27, 'Fe':0.45}
020-217-S | pottery | ภาชนะดินเผา | กรมศิลปากร | sherd |  |  | Pictures/Pottery/PT020-217_Front.jpg |  |  | ไทย | กาญจนบุรี | แหล่งโบราณสถานพงตึก | [12 empty] | XRD/020-217-S-500s-12keV_0002_CuK.csv | 1.1W | {'Quartz':82, 'Microcline':5.7, 'Albite':2.9} |  | IR/FTIR spectra-TXT/020-217-S_Av.txt
020-217-B | pottery | ภาชนะดินเผา | กรมศิลปากร | sherd |  |  | Pictures/Pottery/PT020-217_Back.jpg |  |  | ไทย | กาญจนบุรี | แหล่งโบราณสถานพงตึก | [12 empty] | XRD/020-217-B-500s-12keV_0004_CuK.csv | 1.1W | {'Quartz':69.7, 'Microcline':14.2, 'Albite':2.3, 'Svanbergite':1.8} |  | IR/FTIR spectra-TXT/020-217-B_Av.txt
014-190-S | pottery | ภาชนะดินเผา | กรมศิลปากร | sherd |  |  | Pictures/Pottery/PT014-2-190_Front.jpg |  |  | ไทย | กาญจนบุรี | แหล่งโบราณสถานพงตึก | [12 empty] | XRD/014-190-S-500s-12keV_0013_CuK.csv | 1.1W | {'Quartz':84.2, 'Microcline':5.3, 'Hematite':1.2} |  | IR/FTIR spectra-TXT/014-190-S_Av.txt
014-183-S | pottery | ภาชนะดินเผา | กรมศิลปากร | sherd |  |  | Pictures/Pottery/PT014-183_Front.jpg |  |  | ไทย | กาญจนบุรี | แหล่งโบราณสถานพงตึก | [12 empty] | XRD/014-183-S-500s-12keV_0005_CuK.csv | 1.1W | {'Quartz':82.3, 'Microcline':9.1} |  | IR/FTIR spectra-TXT/014-183-S_Av.txt
014-183-B | pottery | ภาชนะดินเผา | กรมศิลปากร | sherd |  |  | Pictures/Pottery/PT014-183_Back.jpg |  |  | ไทย | กาญจนบุรี | แหล่งโบราณสถานพงตึก | [12 empty] | XRD/014-183-B-500s-12keV_0006_CuK.csv | 1.1W | {'Quartz':71.4, 'Microcline':12.8, 'Illite':5.3,'Hematite':1.2} |  | IR/FTIR spectra-TXT/014-183-B_Av.txt
012-064-S | pottery | ภาชนะดินเผา | กรมศิลปากร | sherd |  |  | Pictures/Pottery/PT012-064_Front.jpg |  |  | ไทย | กาญจนบุรี | แหล่งโบราณสถานพงตึก | [12 empty] | XRD/012-064-S-500s-12keV_0014_CuK.csv | 1.1W | {'Quartz':52.2, 'Microcline':15.1,'Muscovite':7,'Albite':3.5,'Illite':21.9} |  | IR/FTIR spectra-TXT/012-064-S_Av.txt
012-064-T | pottery | ภาชนะดินเผา | กรมศิลปากร | sherd |  |  | Pictures/Pottery/PT012-064_Back.jpg |  |  | ไทย | กาญจนบุรี | แหล่งโบราณสถานพงตึก | [12 empty] | XRD/012-064-1-T-500s-12keV_0008_CuK.csv | 1.1W |  |  | IR/FTIR spectra-TXT/012-064-T_Av.txt
019-211-S | pottery | ภาชนะดินเผา | กรมศิลปากร | sherd |  |  | Pictures/Pottery/PT019-211_Front.jpg |  |  | ไทย | กาญจนบุรี | แหล่งโบราณสถานพงตึก | [12 empty] | XRD/019-211-3-S-500s-12keV_0009_CuK.csv | 1.1W |  |  | IR/FTIR spectra-TXT/019-211-S_Av.txt
019-211-B | pottery | ภาชนะดินเผา | กรมศิลปากร | sherd |  |  | Pictures/Pottery/PT019-211_Back.jpg |  |  | ไทย | กาญจนบุรี | แหล่งโบราณสถานพงตึก | [12 empty] | XRD/019-211-2-B-500s-12keV_0010_CuK.csv | 1.1W |  |  | IR/FTIR spectra-TXT/019-211-B_Av.txt
017-209-S | pottery | ภาชนะดินเผา | กรมศิลปากร | sherd |  |  | Pictures/Pottery/PT017-209_Front.jpg |  |  | ไทย | กาญจนบุรี | แหล่งโบราณสถานพงตึก | [12 empty] | XRD/017-209-3-S-500s-12keV_0011_CuK.csv | 1.1W | {'Quartz':67.8, 'Microcline':4.5,'Albite':2.8,'Illite':24.7,'Hematite':0.1} |  | IR/FTIR spectra-TXT/017-209-S_Av.txt
017-209-T | pottery | ภาชนะดินเผา | กรมศิลปากร | sherd |  |  | Pictures/Pottery/PT017-290_Back.jpg |  |  | ไทย | กาญจนบุรี | แหล่งโบราณสถานพงตึก | [12 empty] | XRD/017-209-1-T-500s-12keV_0012_CuK.csv | 1.1W |  |  | IR/FTIR spectra-TXT/017-209-T_Av.txt
008-022-S | pottery | ภาชนะดินเผา | กรมศิลปากร | sherd |  |  | Pictures/Pottery/PT008-22_Front.jpg |  |  | ไทย | กาญจนบุรี | แหล่งโบราณสถานพงตึก | [12 empty] | XRD/008-022-S-500s-12keV_0015_CuK.csv | 1.1W |  |  | IR/FTIR spectra-TXT/008-22-S_Av.txt
008-022-T | pottery | ภาชนะดินเผา | กรมศิลปากร | sherd |  |  | Pictures/Pottery/PT008-22_Back.jpg |  |  | ไทย | กาญจนบุรี | แหล่งโบราณสถานพงตึก | [12 empty] | XRD/008-022-T-500s-12keV_0016_CuK.csv | 1.1W |  |  | IR/FTIR spectra-TXT/008-22-T_Av.txt
011-058-S | pottery | ภาชนะดินเผา | กรมศิลปากร | sherd |  |  | Pictures/Pottery/PT011-058_Front.jpg |  |  | ไทย | กาญจนบุรี | แหล่งโบราณสถานพงตึก | [12 empty] | XRD/011-058-3-S-500s-12keV_0017_CuK.csv | 1.1W |  |  | IR/FTIR spectra-TXT/011-058-S_Av.txt
011-058-B | pottery | ภาชนะดินเผา | กรมศิลปากร | sherd |  |  | Pictures/Pottery/PT011-058_Back.jpg |  |  | ไทย | กาญจนบุรี | แหล่งโบราณสถานพงตึก | [12 empty] | XRD/011-058-2-B-500s-12keV_0018_CuK.csv | 1.1W |  |  | IR/FTIR spectra-TXT/011-058-B_Av.txt
011-047-S | pottery | ภาชนะดินเผา | กรมศิลปากร | sherd |  |  | Pictures/Pottery/PT011-042_Front.jpg |  |  | ไทย | กาญจนบุรี | แหล่งโบราณสถานพงตึก | [12 empty] | XRD/011-047-S-500s-12keV_0019_CuK.csv | 1.1W |  |  | IR/FTIR spectra-TXT/011-047-S_Av.txt
011-047-B | pottery | ภาชนะดินเผา | กรมศิลปากร | sherd |  |  | Pictures/Pottery/PT011-042_Back.jpg |  |  | ไทย | กาญจนบุรี | แหล่งโบราณสถานพงตึก | [12 empty] | XRD/011-047-B-500s-12keV_0020_CuK.csv | 1.1W |  |  | IR/FTIR spectra-TXT/011-047-B_Av.txt
wood-01 | Wood | ชื้นส่วนไม้ |  | wood fragment | ไม้จากเรือโบราณ |  | XTM/01.jpg |  |  | ไทย | ระนอง | [32 empty] | XTM/wood1_ranong/reconstructed.zip | 2022-02-23 | XTM/wood1_ranong/01.mp4 | XTM/wood1_ranong/normalised.mp4
wood-02 | Wood | ชื้นส่วนไม้ |  | wood fragment | ไม้จากโลงศพโบราณ |  | XTM/02.jpg |  |  | ไทย | แม่ฮ่องสอน | ถ้ำผีแมน อ.ปางมะผ้า | [31 empty] | XTM/wood2_coffin/reconstructed.zip | 2022-05-11 | XTM/wood2_coffin/coffin_02.mp4 | XTM/wood2_coffin/image.mp4
| analysis | [11 empty] | รูปกราฟสามเหลี่ยม

## Sheet2
ชนิด | Type
เครื่องประดับ | Ornament
ภาชนะดินเผา | Pottery
ชิ้นส่วนดินเผา | Sherd
เครื่องมือโลหะ | Metal tools
พระเครื่อง | Amulet
เหรียญ | Coin
ชิ้นส่วนโลหะ | Metal fragment
ชิ้นส่วนไม้ | Wood fragment